## BCao NEN BT09-07-01
CÔNG TY CỔ PHẦN TƯ VẤN KIỂM ĐỊNH XÂY DỰNG PHÍA NAM
SOUTH CONSTRUCTION INSPECTION CONSULTANT JOINT STOCK COMPANY
|  |  | Trụ sở & PTN: Phòng B01-Tòa nhà eTUNNEL | [14 empty] | Văn phòng đại diện: Phòng G01- Tòa nhà PLUG-IN
|  |  | L11-L12 Miếu Nổi P.3 Bình Thạnh HCM, Việt Nam | [14 empty] | 223 Điện Biên Phủ P.15 BT HCM, Việt Nam
|  |  | ĐT: (84).8.5 170886 – Fax: (84).8. 5170335 | [14 empty] | ĐT: (84).8. 8404415~7 – Fax: (84).8. 8404412
|  |  | E-mail: scic@dmc.vn | [14 empty] | Website: http://www.dangminh.vn
HSS |  |  |  | BÁO CÁO THỬ NGHIỆM NÉN BÊ TÔNG KHOAN | [12 empty] | LSA-XD-506
No. | [16 empty] | Trang…./….
1. Chỉ tiêu thực hiện |  |  | 2. Tình trạng mẫu trước khi thử |  |  | 3. Số lượng |  | 4. Ngày giao |  |  |  |  | 5. Ngày xong |  | 6. Thực hiện |  | 9. Lưu ý
Nén |  |  | Gĩư nguyên trạng thái ban đầu
Kéo khi bửa |  |  | Gia công lại bề mặt |  |  | Nhiệt độ phòng TN, 27 0C | [6 empty] | 10. chứng kiến |  | 7. Kiểm tra |  | 8. Trưởng phòng
Khối lượng T tích |  |  | Vữa xi măng |  | Mài | Tốc độ tăng tải,KN/s
Uốn |  |  | Sulpur mortar |  |  | Trạng/ T bề mặt, khô ẩm
KẾT QỦA THỬ NGHIỆM
Phương pháp thử |  |  | Ngày đúc | Ngày thử | Kích thước mẫu ,mm |  |  | Thông số cốt thép trong mẫu khoan, mm |  | Phương khoan mẫu | Diện tích chịu lực,mm2 | Lực phá huỷ, N | Cường độ mẫu khoan N/mm2 | Cường độ hiện trường từng mẫu khoan, Mpa (N/mm2) |  |  |  | Ngày tuổi (ngày)
| TCVN | 3118:1993 |  |  | Dài, Ha | Rộng, Ф | Cao, Hb | [10 empty] | tuổi
| BS |  |  |  | Kích thước mẫu hình trụ, | [8 empty] | Tỷ lệ h/dmk | Hệ số phương khoan | Hệ số cốt thép | Hệ số chuyển đổi | (Ngày)
| ASTM |  |  |  | Ф Đường kính mẫu thử |  |  | Đường kính cốt thép D,mm | Khoảng cách cốt thép và mặt BT
| AS |  |  |  | Ha Chiều cao trước lúc g/công
Ký hiệu mẫu |  |  |  |  | Hb Chiều cao sau khi gai công

## BCao NEN BT09-07-01 (2)
CÔNG TY CỔ PHẦN TƯ VẤN KIỂM ĐỊNH XÂY DỰNG PHÍA NAM
SOUTH CONSTRUCTION INSPECTION CONSULTANT JOINT STOCK COMPANY
|  |  | Trụ sở & PTN: Phòng B01-Tòa nhà eTUNNEL | [9 empty] | Văn phòng đại diện: Phòng G01- Tòa nhà PLUG-IN
|  |  | L11-L12 Miếu Nổi P.3 Bình Thạnh HCM, Việt Nam | [9 empty] | 223 Điện Biên Phủ P.15 BT HCM, Việt Nam
|  |  | ĐT: (84).8.5 170886 – Fax: (84).8. 5170335 | [9 empty] | ĐT: (84).8. 8404415~7 – Fax: (84).8. 8404412
|  |  | E-mail: scic@dmc.vn | [9 empty] | Website: http://www.dangminh.vn
Shs | 0831-02 |  | PHIẾU KẾT QUẢ NÉN BÊ TÔNG | [7 empty] | LAS-XD 506
Ngày | 2009-08-31 |  | Ban Haønh Laàn 01 Soá Baûn 05/ 01 issue-05 Copies | [7 empty] | TRANG 1/1
1 | Tên và ký hiệu mẫu |  |  | BÊTÔNG KHOAN
2 | Công trình |  |  | XAÂY DÖÏNG CAÊN CÖÙ ÑOÙNG MÔÙI SÖÛA CHÖÕA GIAØN KHOAN DAÀU KHÍ CAÛNG SAO MAI BEÁN ÑÌNH
3 | Địa điễm
4 | Hạng mục |  |  | COÏC BTLT ÖÙNG LÖÏC TRÖÔÙC D400B,L =11m & L= 14m
5 | Số lượng mẫu |  |  | 6 mẫu
6 | Đơn vị yêu cầu |  |  | COÂNG TY COÅ PHAÀN BEÂ TOÂNG LY TAÂM THUÛ ÑÖÙC 2
7 | Địa chỉ |  |  | Âp 3, Xã An Thạnh, Bến Lức ,Long An
8 | Phương pháp thử |  |  | TCVN 3118:1993 và TCXDVN 239:2006
9 | Mô tả
9.1 | Điều kiện của mẫu khoan trước khi thử
- Ký hiệu mẫu; M1,M2,M3,M4,M5,M6
- Đường kính danh nghĩa của mẫu khoan: D= 67mm
- Phương khoan mẫu; Vuông góc với phương đổ bê tông
9.2 | Điều kiện của mẩu thử: có cốt thép vuông góc với trục mẫu
|  | M1 gồm 1 thanh, Þ6mm, a = 28mm | [5 empty] | M3 gồm 1 thanh, Þ6mm, a = 25mm
|  | M2 gồm 1 thanh, Þ6mm, a = 25mm | [5 empty] | M4 gồm 1 thanh, Þ6mm, a = 30mm
Hệ số phương khoan = 2.5
9.3 | Điều kiện thử nghiệm;
- Mẫu được gia công bằng vữa xi măng cường độ cao trước khi thử
- Mẫu được khoan tại hiện trường vào ngày 27-08-2009 và thử nén ngày 30-08-2009 với sự chứng kiến của khách hàng và các bên liên quan.
- Nhiệt độ, độ ẩm môi trường thử nghiệm : (27±2)Oc; (60±5)%
10. KẾT QỦA THỬ NGHIỆM
Stt | Ký hiệu mẫu |  |  | Kích thước mẫu,mm |  | Hệ số hiệu chỉnh |  |  | Phương pháp làm mặt | Lực phá huỷ.KN |  | Cường độ hiện trường của mẫu khoan, Rhti,MPa
|  |  |  | dmk | h | [9 empty] | F,mm2 | HS PK | D/(1,5+h/dmk) | f | a | f | a | f | a | Z( dt x a) | dmk*h | 1,5*Z( dt x a)/dmk*h | 1+1,5*(z(dtxa)/dmk*h)
1 | CỌC BTLT ULT D400, L=11m |  | M1 | 67 | 77 | 1.049 | x | 1.055 | Bằng vửa xi măng cường độ cao | 177.5 |  | 55.7 |  |  | 3526 | 2.5 | 1.055 | 6 | 28 | 0 | 0 | 0 |  | 168 | 5159 | 0.049 | 1.049
2 |  |  | M2 | 67 | 76 | 1.044 | x | 1.05 |  | 127.5 |  | 39.6 |  | 44.8 | 3526 | 2.5 | 1.05 | 6 | 25 | 0 | 0 | 0 |  | 150 | 5092 | 0.044 | 1.044
3 |  |  | M3 | 67 | 73 | 1.046 | x | 1.034 |  | 105 |  | 32.2 |  | 38.9 | 3526 | 2.5 | 1.034 | 6 | 25 | 0 |  | 0 |  | 150 | 4891 | 0.046 | 1.046
4 | CỌC BTLT ULT D400, L=14m |  | M4 | 67 | 74 | 1.054 | x | 1.039 | Bằng vửa xi măng cường độ cao | 167 |  | 51.9 |  | 35.01 | 3526 | 2.5 | 1.039 | 6 | 30 | 0 |  | 0 |  | 180 | 4958 | 0.054 | 1.054
5 |  |  | M5 | 67 | 70 | 1 | x | 1.017 |  | 162.5 |  | 46.9 |  | 29.175 | 3526 | 2.5 | 1.017 | 0 | 0 | 0 |  | 0 |  | 0 | 4690 | 0 | 1
6 |  |  | M6 | 67 | 73 | 1 | x | 1.034 |  | 145 |  | 42.5 |  |  | 3526 | 2.5 | 1.034 | 0 | 0 | 0 |  | 0 |  | 0 | 4891 | 0 | 1
Ghi chú: dmk đường kính mẫu khoan | [5 empty] | Þ : Đường kính danh nghĩa của cốt thép trong mẫu
| h; Chiều cao mẫu sau khi gia công bê mặt |  |  |  |  | a; Khoảng cách từ trục thanh thép đến đầu gần nhất của mẫu thử
Rhti: Cường độ hiện trường của từng mẫu khoan được tính theo TCXDVN 239 : 2006
PT THÍ NGHIỆM | [7 empty] | GIÁM ĐỐC
ForHead of Testing Laboratory | On Behalf of Head of Testing Laborotory | [6 empty] | Director
Th.s Nguyễn Trường Hải | [8 empty] | Ks. Nguyễn Đăng Khoa
1. Các kết quả thử nghiệm ghi trong phiếu này chỉ có giá trị đối với mẫu do khách hàng yêu cầu kiểm tra. | [12 empty] | 07.07WP09.R0-From07.07-REP49.R0

## Phieu Ket Qua Thep(07.07-REP02) (hidden)
CÔNG TY CỔ PHẦN TƯ VẤN KIỂM ĐỊNH XÂY DỰNG PHÍA NAM
SOUTH CONSTRUCTION INSPECTION CONSULTANT JOINT STOCK COMPANY
|  |  |  | Trụ sở & PTN: Phòng B02-Tòa nhà eTUNNEL | [13 empty] | Văn phòng đại diện: Phòng G01- Tòa nhà PLUG-IN
|  |  |  | L11-L12 Miếu Nổi P.3 Bình Thạnh HCM, Việt Nam | [13 empty] | 223 Điện Biên Phủ P.15 BT HCM, Việt Nam
|  |  |  | ĐT: (84).8.5 170886~7 – Fax: (84).8. 5170355 | [13 empty] | ĐT: (84).8. 8404415~7 – Fax: (84).8. 8404412
|  |  |  | E-mail: scic@dmc.vn | [13 empty] | Website: http://www.dangminh.vn
SỐ/Ref: |  |  |  |  | PHIẾU KẾT QUẢ THỬ NGHIỆM TEST REPORT | [10 empty] | LAS-XD-506
Ngày/Date:
1 | Tên và ký hiệu mẫu Notation and name of Sample | [5 empty] | THÉP XÂY DỰNG - REBAR
2 | Công trình/Hạng mục Project/Item
3 | Số lượng mẫu Quantity
4 | Ngày nhận mẫu Received date
5 | Khách hàng Customer
Địa chỉ Address
6 | Phương pháp thử nghiệm Test methods
7 | Thông tin mẫu thử Sample specification
|  | Mẫu do By | [5 empty] | lấy gia công, cung cấp The samples were sampled, made
8 | Tình trang mẫu khi nhận
Received sample condition
9 | Điều kiện thử nghiệm
Test conditions
[7 empty] | Nhiệt độ: | [5 empty] | Độ ẩm
[7 empty] | Temperature |  |  | ( ) |  | oC | Moisture | ( ) |  |  | %
10 | Kết quả thử nghiệm/Test result
Ký hiệu mẫu |  |  | Kích thước mẫu, mm | [7 empty] | Lực kéo chảy, kN | Giới hạn chảy, kN/cm2 | Lực kéo đứt kN |  | Giới hạn bền Mpa |  | Độ giãn dài tương đối %
|  |  | Khối lương, g |  |  | Chiều dài, cm |  |  | Đường kính, mm
#DIV/0!
TRƯỞNG PHÒNG TN Head of Testing Laboratory | [13 empty] | GIÁM ĐỐC Director
1. Các kế quả thử nghiệm ghi trong phiếu này chỉ có giá trị đối với mẫu do khách hàng gửi đến
2. Phiếu này thuộc quyền sở hữu hợp pháp của Khách hàng, mọi hoạt động sử dụng phiếu này do Khách hàng định.
07.07WP09.R0-From07.07-REP02.R0