## PVĐN phcD400-14m(A) theo TC
CỌC PC -A 14 m - D400
|  | L= | 14 | m | m= | 2.785965 | T | D= | 0.4 | m | t= | 0.075 | m | mbt= | 2.6 | T/m3
Moment gây nứt |  | Mc= | 53.955 | kN.m | (thử khi xuất hiện vết nứt 0,1 mm thì dừng) |  |  |  |  | P = | 22.79426 | kN
| 20% | 40% | 60% | 80% | 90% | 100% | 105% | 110% | 115% | 120% | 125% | 130% | 135% | 140% | 145% | 150%
Moment, kN.m | 18.44349 | 27.32137 | 36.19924 | 45.07712 | 49.51606 | 53.955 | 56.17447 | 58.39394 | 60.61341 | 62.83288 | 65.05235 | 67.27182 | 69.49129 | 71.71076 | 73.93023 | 76.14969
lực, kN | 4.558853 | 9.117706 | 13.67656 | 18.23541 | 20.51484 | 22.79426 | 23.93398 | 25.07369 | 26.2134 | 27.35312 | 28.49283 | 29.63254 | 30.77226 | 31.91197 | 33.05168 | 34.1914
Vạch chia | 9.658587 | 19.31717 | 28.97576 | 38.63435 | 43.46364 | 48.29293 | 50.70758 | 53.12223
Độ võng, mm
Vết nứt, mm
Moment uốn gãy |  | Mc= | 81.4 | kN.m | [5 empty] | P = | 37.6294
| 20% | 40% | 60% | 80% | 85% | 90% | 95% | 100% | 105% | 110% | 115% | 120% | 125% | 130% | 135% | 140%
Moment, kN.m | 23.93249 | 38.29937 | 52.66624 | 67.03312 | 70.62484 | 74.21656 | 77.80828 | 81.4 | 84.99172 | 88.58344 | 92.17516 | 95.76688 | 99.3586 | 102.9503 | 106.542 | 110.1338
lực, kN | 7.52588 | 15.05176 | 22.57764 | 30.10352 | 31.98499 | 33.86646 | 35.74793 | 37.6294 | 39.51087 | 41.39234 | 43.27381 | 45.15528 | 47.03675 | 48.91822 | 50.79969 | 52.68116
Vạch chia | 15.94466 | 31.88932 | 47.83398 | 63.77864 | 67.76481 | 71.75097 | 75.73714 | 79.7233
Độ võng, mm
Vết nứt, mm
[7 empty] | 1 | 2 | 3 | 4 | 5 | 6 | 7 | 8 | 9 | 10
Cường độ bê tông bằng súng bật nảy
[8 empty] | Chiều dài |  |  | Chiều dày |  |  | Đường kính ngoài
Kích thước hình học

## PVĐN phcD400-14m(A)
CỌC PC -A 14 m - D400
|  | L= | 22 | m | m= | 11.6565592 | T | D= | 0.7 | m | t= | 0.11 | m | mbt= | 2.6 | T/m3
Moment gây nứt |  | Mc= | 459 | kN.m | (thử khi xuất hiện vết nứt 0,1 mm thì dừng) |  |  |  |  | P = | 129.8712 | kN
| 20% | 40% | 60% | 80% | 90% | 100% | 105% | 110% | 115% | 120% | 125% | 130% | 135% | 140% | 145% | 150%
Moment, kN.m | 142.8464 | 222.7998 | 302.7532 | 382.7066 | 422.6833 | 462.66 | 482.6484 | 502.6367 | 522.6251 | 542.6134 | 562.6018 | 582.5901 | 602.5785 | 622.5668 | 642.5552 | 662.5435
lực, kN | 25.97423 | 51.94846 | 77.9227 | 103.8969 | 116.884 | 129.8712 | 136.3647 | 142.8583 | 149.3518 | 155.8454 | 162.3389 | 168.8325 | 175.3261 | 181.8196 | 188.3132 | 194.8067
Vạch chia | 55.03015 | 110.0603 | 165.0905 | 220.1206 | 247.6357 | 275.1508 | 288.9083 | 302.6658
Độ võng, mm
Vết nứt, mm
Moment uốn gãy |  | Mc= | 918 | kN.m | [5 empty] | P = | 280.363
| 20% | 40% | 60% | 80% | 85% | 90% | 95% | 100% | 105% | 110% | 115% | 120% | 125% | 130% | 135% | 140%
Moment, kN.m | 234.6464 | 406.3998 | 578.1532 | 749.9066 | 792.8449 | 835.7833 | 878.7216 | 921.66 | 964.5984 | 1007.537 | 1050.475 | 1093.413 | 1136.352 | 1179.29 | 1222.228 | 1265.167
lực, kN | 56.07259 | 112.1452 | 168.2178 | 224.2904 | 238.3085 | 252.3267 | 266.3448 | 280.363 | 294.3811 | 308.3993 | 322.4174 | 336.4356 | 350.4537 | 364.4719 | 378.49 | 392.5081
Vạch chia | 118.7979 | 237.5957 | 356.3936 | 475.1915 | 504.8909 | 534.5904 | 564.2899 | 593.9893
Độ võng, mm
Vết nứt, mm
[7 empty] | 1 | 2 | 3 | 4 | 5 | 6 | 7 | 8 | 9 | 10
Cường độ bê tông bằng súng bật nảy
[8 empty] | Chiều dài |  |  | Chiều dày |  |  | Đường kính ngoài
Kích thước hình học

## Bao coa thu nghiem coc be tong
CÔNG TY CỔ PHẦN TƯ VẤN KIỂM ĐỊNH XÂY DỰNG PHÍA NAM
SOUTH CONSTRUCTION INSPECTION CONSULTANT JOINT STOCK COMPANY
|  | Trụ sở & PTN: Phòng B01-Tòa nhà eTUNNEL | [13 empty] | Văn phòng đại diện: Phòng G01- Tòa nhà PLUG-IN
|  | L11-L12 Miếu Nổi P.3 Bình Thạnh HCM, Việt Nam | [13 empty] | 223 Điện Biên Phủ P.15 BT HCM, Việt Nam
|  | ĐT: (84).8.35 123 171 – Fax: (84).8.35 123 181 | [13 empty] | ĐT: (84).8. 8404415~7 – Fax: (84).8. 8404412
|  | E-mail: scic@dmc.vn | [13 empty] | Website: http://www.dangminh.vn
Hồ sơ số |  |  | BÁO CÁO THỬ NGHIỆM UỐN CỌC BÊ TÔNG | [10 empty] | LAS-XD-506
Ngày : | [13 empty] | Trang 1/1
1.Tên khách hàng: | [9 empty] | 10. Ngày yêu cầu: |  |  |  | 13. Phương pháp thử:
2. Địa chỉ khách hàng: | [9 empty] | 11. Ngày thử nghiệm |  |  |  | TCVN 7888:2008
3. Ký hiệu mẫu: | [9 empty] | 12. Ngày hoàn thành |  |  |  | JIS 5335:1987
4. Ngày sản xuất : | [9 empty] | 14. Người thực hiện |  | 15. Kiểm tra |  | 16. Chứng kiến:
7. Công trình :
8. Địa chỉ công trình :
9. Hạng mục:
|  | L= |  | m | m= |  | T | D= |  | m | t= |  | m | mbt= | 2.6 | T/m3
Moment gây nứt |  | Mc= |  | kN.m | [5 empty] | P = |  | kN
| 20% | 40% | 60% | 80% | 90% | 100% | 105% | 110% | 115% | 120% | 125% | 130% | 135% | 140% | 145% | 150%
Moment, kN.m
Lực, kN
Độ võng, mm
Vết nứt, mm
Moment uốn gãy |  | Mc= |  | kN.m | [5 empty] | P =
| 20% | 40% | 60% | 80% | 85% | 90% | 95% | 100% | 105% | 110% | 115% | 120% | 125% | 130% | 135% | 140%
Moment, kN.m
Lực, kN
Độ võng, mm
Vết nứt, mm
Cường độ bê tông bằng súng bật nảy | [6 empty] | 1 | 2 | 3 | 4 | 5 | 6 | 7 | 8 | 9 | 10
Kích thước hình học | [7 empty] | Chiều dài, mm |  |  | Chiều dày, mm |  |  | Đường kính ngoài, mm
07.07WP08.R0-From07.07-TEW46.R0