## nhua
CÔNG TY CỔ PHẦN TƯ VẤN KIỂM ĐỊNH XÂY DỰNG PHÍA NAM
SOUTH CONSTRUCTION INSPECTION CONSULTANT JOINT STOCK COMPANY
|  | Trụ sở & PTN: Phòng B01-Tòa nhà eTUNNEL | [8 empty] | Văn phòng đại diện: Phòng G01- Tòa nhà PLUG-IN
|  | L11-L12 Miếu Nổi P.3 Bình Thạnh HCM, Việt Nam | [8 empty] | 224 Điện Biên Phủ P.15 BT HCM, Việt Nam
|  | ĐT: (84).8. 35 123 171 – Fax: (84).8.35 123 181 | [8 empty] | ĐT: (84).8. 8404415~7 – Fax: (84).8. 8404413 |  | SHS |  | BÁO CÁO THỬ NGHIỆM BÊ TÔNG NHỰA |  |  | LAS-XD-506
|  | E-mail: scic@dmc.vn | [8 empty] | Website: http://www.dangminh.vn | `
SHS |  |  | BÁO CÁO THỬ NGHIỆM BÊ TÔNG NHỰA | [5 empty] | LAS-XD-507 |  |  |  | Ngày/Date |  |  |  |  | Trang:
[13 empty] | 1. Tên mẫu |  |  | 5. Ngày yêu cầu | 4. Thực hiện | 8. Kiểm tra
Ngày | [8 empty] | Trang:
1. Tên mẫu |  |  |  | 5. Ngày yêu cầu |  | 4. Thực hiện |  |  | 8. Kiểm tra |  |  |  | 2. Số lượng | 3. Ngày giao |  | 6. Ngày xong | 9. Trưởng phòng | 7. Lưu ý
2. Số lượng |  | 3. Ngày giao |  | 6. Ngày xong |  | 9. Trưởng phòng |  |  | 7. Lưu ý
ĐƠN VỊ YÊU CẦU |  |  | : CHI NHÁNH CÔNG TY TNHH QUỐC TẾ LIÊN DOANH VINATA
ĐỊA CHỈ |  |  | : 171 Võ Thị Sáu - Quận 3 - Tp HCM
CÔNG TRÌNH |  |  | : VE CO
ĐỊA CHỈ |  |  | : KCN Phú An Thạnh - Bến Lức - Long An
NGUỒN GỐC VẬT LIỆU |  |  | : Do khách hàng cung cấp
PHƯƠNG PHÁP THỬ : 22TCN 279 - 01
Stt | Các chỉ tiêu thí nghiệm |  |  |  | Đơn vị | Kết quả thí nghiệm |  |  |  | Yêu cầu kỹ thuật theo 22TCN279-01
[6 empty] | lần 1 | lần 2 | lần 3 | Trung bình
1 | - Độ dãn dài ỡ 25OC -5cm/phùt (Ductility at 25OC-5cm/min) |  |  |  | cm |  |  |  |  | > 100
2 | - Nhiệt độ hóa mềm Bi vòng (Softening Point) |  |  |  | 0C |  |  |  |  | 46 - 55
3 | - Nhiệt độ bắt lữa (Flash Point) |  |  |  | 0C |  |  |  |  | > 230
4 | - Lượng tổn thất sau khi nung 1630C trong 5 giờ |  |  |  | % |  |  |  |  | < 0.8
5 | - Độ kim lún -100g ở 25OC -5 giây (Penetration at 25OC-100g,5s |  |  |  | 0.1/10mm |  |  |  |  | 60/70
6 | - Tỉ lệ kim lún của nhựa đường sau khi đun nóng ở 1630C trong 5 giờ so với độ kim lún ở 25 0C |  |  |  | % |  |  |  |  | > 75
7 | - Lượng hòa tan trong Trichloroethylene |  |  |  | % |  |  |  |  | > 99
8 | - Khối lượng riêng ở 25oc(Specific Gravity at 25OC ) |  |  |  | g/cm3 |  |  |  |  | 1.00 - 1.05
9 | - Độ dính bám với đá(Coating Criteria-22TCN 63-84) |  |  |  | Cấp độ |  |  |  |  | > cấp 3
Kết quả trên chỉ có giá trị đối với mẫu do khách hàng gửi tới. | [10 empty] | 07.07WP09.R0-From07.07-TEW49.R6
Note on Z10: COMPUTER:
khách hàng trộn sẵn
BTNC10
SCIC chế bị lại
BTNC20
BTNC15
BTNC10
BTNC15