## BCao NEN BT09-07-01 (2)
CÔNG TY CỔ PHẦN TƯ VẤN KIỂM ĐỊNH XÂY DỰNG PHÍA NAM
SOUTH CONSTRUCTION INSPECTION CONSULTANT JOINT STOCK COMPANY
|  |  | Trụ sở & PTN: Phòng B01-Tòa nhà eTUNNEL | [7 empty] | Văn phòng đại diện: Phòng G01- Tòa nhà PLUG-IN
|  |  | L11-L12 Miếu Nổi P.3 Bình Thạnh HCM, Việt Nam | [7 empty] | 341 -343 Điện Biên Phủ P.15 BT HCM, Việt Nam
|  |  | ĐT: (84).8.35 170 334 – Fax: (84).8.35 123 181 | [7 empty] | ĐT: (84).8. 35 123 171 – Fax: (84).8. 35 123 181
|  |  | E-mail: scic@dmc.vn | [7 empty] | Website: http://www.dangminh.vn
Số/No: |  |  | BIÊN BẢN CHỨNG KIẾN THỬ NGHIỆM NÉN BÊ TÔNG Minutes of the witnessed concrete compression test | [6 empty] | LAS-XD - 506
Ngày/ Date: | [9 empty] | Trang /
Khách hàng /Customer |  |  | CHI NHÁNH CÔNG TY TNHH QUỐC TẾ LIÊN DOANH VINACONXE-TAISEI
Địa chỉ /Address |  |  | 171 VÕ THỊI SÁU- QUẬN 3- TP HCM
Công trình/Project |  |  | DNP VIETNAM FACTORY PHASE 02
Hạng mục /Items |  |  | BÊ TÔNG XI MĂNG (150x150x150)mm
Địa điểm /Location |  |  | Lô B-3A4- KCN Mỹ Phước 3, Ben Cat, Binh Duong
Đơn vị cung cấp bê tông Unit provides concrete. |  |  | TGN
Người thí nghiệm / tesed by ĐÀO CÔNG HUÂN
Phương pháp thử Test Method |  |  | Ngày đúc Date cast | Ngày thử Date test | Ngày tuổi (ngày) Date age | Kích thước mẫu Sample Size,mm |  |  | Hệ số hiệu chỉnh Calibrated rate | Tải trọng phá huỷ Load destroyed KN | Cường độ mác bê tông Mark Concrete intensity MPa
| TCVN | 3118:1993 |  |  |  | Dài, Ha | Rộng, Ф | Cao, Hb
| BS | 1881-116-83 |  |  |  | Kích thước mẫu hình trụ,
| ASTM | C39-01 |  |  |  | Ф Đường kính mẫu thử
| AS | 1012-9-86 |  |  |  | Ha C.Cao trước lúc g/công
Tên và ký hiệu mẫu Name and notation template | [5 empty] | Hb C.Cao sau khi gia công
ĐD CHỦ ĐẦU TƯ |  |  | ĐƠN VỊ TVGS | ĐƠN VỊ CUNG CẤP BT |  |  | ĐƠN VỊ THI CÔNG |  |  | ĐƠN VỊ KiỂM ĐỊNH
[6 empty] | ĐỖ ĐÌNH PHƯƠNG THANH |  |  |  | ĐÀO CÔNG HUÂN
07.07WP51.R0-From07.07-TEW51

## BCao NEN BT09-07-01
CÔNG TY CỔ PHẦN TƯ VẤN KIỂM ĐỊNH XÂY DỰNG PHÍA NAM
SOUTH CONSTRUCTION INSPECTION CONSULTANT JOINT STOCK COMPANY
|  |  | Trụ sở & PTN: Phòng B01-Tòa nhà eTUNNEL | [7 empty] | Văn phòng đại diện: Phòng G01- Tòa nhà PLUG-IN
|  |  | L11-L12 Miếu Nổi P.3 Bình Thạnh HCM, Việt Nam | [7 empty] | 341 -343 Điện Biên Phủ P.15 BT HCM, Việt Nam
|  |  | ĐT: (84).8.35 170 334 – Fax: (84).8.35 123 181 | [7 empty] | ĐT: (84).8. 35 123 171 – Fax: (84).8. 35 123 181
|  |  | E-mail: scic@dmc.vn | [7 empty] | Website: http://www.dangminh.vn
Số/ No: |  |  | BIÊN BẢN CHỨNG KIẾN THỬ NGHIỆM NÉN BÊ TÔNG | [5 empty] | LAS-XD - 506
Ngày/ Date: | [8 empty] | Trang /
Khách hàng /Customer
Địa chỉ /Address
Công trình/Project
Hạng mục /Items
Địa điểm /Location
Đơn vị cung cấp bê tông Unit provides concrete.
Người thí nghiệm / tesed by ĐÀO CÔNG HUÂN
Phương pháp thử Test Method |  |  | Ngày đúc Date cast | Ngày thử Date test | Ngày tuổi (ngày) Date age | Kích thước mẫu Sample Size,mm |  |  | Hệ số hiệu chỉnh Calibrated rate | Tải trọng phá huỷ Load destroyed KN | Cường độ mác bê tông Mark Concrete intensity MPa
| TCVN | 3118:1993 |  |  |  | Dài, Ha | Rộng, Ф | Cao, Hb
| BS | 1881-116-83 |  |  |  | Kích thước mẫu hình trụ,
| ASTM | C39-01 |  |  |  | Ф Đường kính mẫu thử
| AS | 1012-9-86 |  |  |  | Ha C.Cao trước lúc g/công
Tên và ký hiệu mẫu Name and notation template | [5 empty] | Hb C.Cao sau khi gia công
ĐD CHỦ ĐẦU TƯ |  |  | ĐƠN VỊ TVGS | ĐƠN VỊ CUNG CẤP BT |  |  | ĐƠN VỊ THI CÔNG |  |  | ĐƠN VỊ KiỂM ĐỊNH
ĐÀO CÔNG HUÂN
07.07WP51.R0-From07.07-TEW51

## CONG ICH THU DUC
CÔNG TY CỔ PHẦN TƯ VẤN KIỂM ĐỊNH XÂY DỰNG PHÍA NAM
SOUTH CONSTRUCTION INSPECTION CONSULTANT JOINT STOCK COMPANY
|  |  | Trụ sở & PTN: Phòng B01-Tòa nhà eTUNNEL | [7 empty] | Văn phòng đại diện: Phòng G01- Tòa nhà PLUG-IN
|  |  | L11-L12 Miếu Nổi P.3 Bình Thạnh HCM, Việt Nam | [7 empty] | 341 -343 Điện Biên Phủ P.15 BT HCM, Việt Nam
|  |  | ĐT: (84).8.35 170 334 – Fax: (84).8.35 123 181 | [7 empty] | ĐT: (84).8. 35 123 171 – Fax: (84).8. 35 123 181
|  |  | E-mail: scic@dmc.vn | [7 empty] | Website: http://www.dangminh.vn
Số/ No: |  |  | BIÊN BẢN CHỨNG KIẾN THỬ NGHIỆM NÉN BÊ TÔNG | [5 empty] | LAS-XD - 506
Ngày/ Date: | [8 empty] | Trang /
Khách hàng /Customer |  |  | CÔNG TY TNHH MỘT THÀNH VIÊN DỊCH VỤ CÔNG ÍCH QuẬN THỦ ĐỨC
Địa chỉ /Address |  |  | SỐ 11 ĐƯỜNG KHỔNG TỬ - PHƯỜNG BÌNH THỌ - QUẬN THỦ ĐỨC- TP. HCM
Công trình/Project |  |  | XÂY DỰNG MỚI UBND QUẬN THỦ ĐỨC- GIAI ĐoẠN 3
Hạng mục /Items
Địa điểm /Location |  |  | SoỐ 43 NGUYỄN VĂN BÁ- PHƯỜNG BÌNH THỌ- QuẬN THỦ ĐỨC- TP . HCM
Số lượng (Quantity)
Đơn vị cung cấp bê tông Unit provides concrete.
Người thí nghiệm / tesed by ĐÀO CÔNG HUÂN
Phương pháp thử Test Method |  |  | Ngày đúc Date cast | Ngày thử Date test | Ngày tuổi (ngày) Date age | Kích thước mẫu Sample Size,mm |  |  | Hệ số hiệu chỉnh Calibrated rate | Tải trọng phá huỷ Load destroyed KN | Cường độ mác bê tông Mark Concrete intensity MPa
| TCVN | 3118:1993 |  |  |  | Dài, Ha | Rộng, Ф | Cao, Hb
| BS | 1881-116-83 |  |  |  | Kích thước mẫu hình trụ,
| ASTM | C39-01 |  |  |  | Ф Đường kính mẫu thử
| AS | 1012-9-86 |  |  |  | Ha C.Cao trước lúc g/công
Tên và ký hiệu mẫu Name and notation template | [5 empty] | Hb C.Cao sau khi gia công
ĐD CHỦ ĐẦU TƯ |  |  | ĐƠN VỊ TVGS | ĐƠN VỊ CUNG CẤP BT |  |  | ĐƠN VỊ THI CÔNG |  |  | ĐƠN VỊ KiỂM ĐỊNH
ĐÀO CÔNG HUÂN
07.07WP51.R0-From07.07-TEW51

## Phieu Ket Qua Thep(07.07-REP02) (hidden)
CÔNG TY CỔ PHẦN TƯ VẤN KIỂM ĐỊNH XÂY DỰNG PHÍA NAM
SOUTH CONSTRUCTION INSPECTION CONSULTANT JOINT STOCK COMPANY
|  |  |  | Trụ sở & PTN: Phòng B02-Tòa nhà eTUNNEL | [13 empty] | Văn phòng đại diện: Phòng G01- Tòa nhà PLUG-IN
|  |  |  | L11-L12 Miếu Nổi P.3 Bình Thạnh HCM, Việt Nam | [13 empty] | 223 Điện Biên Phủ P.15 BT HCM, Việt Nam
|  |  |  | ĐT: (84).8.5 170886~7 – Fax: (84).8. 5170355 | [13 empty] | ĐT: (84).8. 8404415~7 – Fax: (84).8. 8404412
|  |  |  | E-mail: scic@dmc.vn | [13 empty] | Website: http://www.dangminh.vn
SỐ/Ref: |  |  |  |  | PHIẾU KẾT QUẢ THỬ NGHIỆM TEST REPORT | [10 empty] | LAS-XD-506
Ngày/Date:
1 | Tên và ký hiệu mẫu Notation and name of Sample | [5 empty] | THÉP XÂY DỰNG - REBAR
2 | Công trình/Hạng mục Project/Item
3 | Số lượng mẫu Quantity
4 | Ngày nhận mẫu Received date
5 | Khách hàng Customer
Địa chỉ Address
6 | Phương pháp thử nghiệm Test methods
7 | Thông tin mẫu thử Sample specification
|  | Mẫu do By | [5 empty] | lấy gia công, cung cấp The samples were sampled, made
8 | Tình trang mẫu khi nhận
Received sample condition
9 | Điều kiện thử nghiệm
Test conditions
[7 empty] | Nhiệt độ: | [5 empty] | Độ ẩm
[7 empty] | Temperature |  |  | ( ) |  | oC | Moisture | ( ) |  |  | %
10 | Kết quả thử nghiệm/Test result
Ký hiệu mẫu |  |  | Kích thước mẫu, mm | [7 empty] | Lực kéo chảy, kN | Giới hạn chảy, kN/cm2 | Lực kéo đứt kN |  | Giới hạn bền Mpa |  | Độ giãn dài tương đối %
|  |  | Khối lương, g |  |  | Chiều dài, cm |  |  | Đường kính, mm
#DIV/0!
TRƯỞNG PHÒNG TN Head of Testing Laboratory | [13 empty] | GIÁM ĐỐC Director
1. Các kế quả thử nghiệm ghi trong phiếu này chỉ có giá trị đối với mẫu do khách hàng gửi đến
2. Phiếu này thuộc quyền sở hữu hợp pháp của Khách hàng, mọi hoạt động sử dụng phiếu này do Khách hàng định.
07.07WP09.R0-From07.07-REP02.R0