## Phieu Ket Qua BT(07.07-REP02)
CÔNG TY CỔ PHẦN TƯ VẤN KIỂM ĐỊNH XÂY DỰNG PHÍA NAM
SOUTH CONSTRUCTION INSPECTION CONSULTANT JOINT STOCK COMPANY
|  |  | Trụ sở & PTN: Phòng B01-Tòa nhà eTUNNEL | [10 empty] | Văn phòng đại diện: Phòng G01- Tòa nhà PLUG-IN
|  |  | L11-L12 Miếu Nổi P.3 Bình Thạnh HCM, Việt Nam | [10 empty] | 223 Điện Biên Phủ P.15 BT HCM, Việt Nam
|  |  | ĐT: (84).8.35 123 171 – Fax: (84).8.35 123 181 | [10 empty] | ĐT: (84).8. 8404415~7 – Fax: (84).8. 8404412
|  |  | E-mail: scic@dmc.vn | [10 empty] | Website: http://www.dangminh.vn
SỐ HS/Ref: |  |  |  |  | PHIẾU KẾT QUẢ THỬ NGHIỆM TEST REPORT | [6 empty] | LAS-XD-506
0121-03
Ngày/Date: |  | 2010-01-21 |  |  | Ban Haønh Laàn 01 Soá Baûn 05/ 01st issue-05 Copies | [6 empty] | Trang 01/01
1 | Khách hàng/ Customers | [5 empty] | COÂNG TY TNHH QUOÁC TEÁ LIEÂN DOANH VINATA
2 | Địa chỉ/ Address | [5 empty] | LAÀU 7 - 171 VOÕ THÒ SAÙU QUAÄN 3 TP HOÀ CHÍ MINH
3 | Công trình/ Works | [5 empty] | Xaây döïng nhaø kho nhaø maùy GUNZE
4 | Địa chỉ/ Address | [5 empty] | Ñöôøng soá 10, Khu cheá xuaát Taân Thuaän
5 | Hạng mục/ Categories | [5 empty] | Beâtoâng naép hoà nöôùc hoà PCCC
6 | Tên mẫu/ Name of sample | [5 empty] | Beâtoâng Naép hoà nöôùc M30
7 | Số lượng mẫu/ Quantity | [5 empty] | 1 Toå maãu
8 | ĐV Cung cấp bê tông/ Provie Concrete units | [5 empty] | Coâng ty CP. Beâtong Raïch Chieác
9 | Ngày nhận mẫu/ Date of receipt of samples | [5 empty] | 2010-11-17
10 | Yêu cầu thử nghiệm/ Test requirement
11 | Phương pháp thử nghiệm/ Test method
12 | Kết quả thử nghiệm/ Test result
Ký hiệu mẫu Notation of sample |  |  |  | Ngày đúc Date of casting |  | Ngày thử Date of testing |  | Kích thước mẫu, mm |  |  | Hệ số hiệu chỉnh Correction Factor | Lực phá hủy, kN Load of failure of sample | Cường độ nén, MPa Compressive strength | Cường độ nénTB,Mpa,Average compressive strength
Dimension of specimen
[8 empty] | Dài,L Length | Rộng, Φ width | Cao, H height
[6 empty] | 1900-01-27 |  | 150 | 150 | 150 | 1 | 630 | 28 | #VALUE! | #REF!
[6 empty] | 1900-01-27 |  | 150 | 150 | 150 | 1 | 615 | 27.33333
[6 empty] | 1900-01-27 |  | 150 | 150 | 150 | 1 | 598 | 26.57778
[6 empty] | 1900-01-27 |  |  |  |  | 1 |  | #DIV/0! | #VALUE!
[6 empty] | 1900-01-27 |  |  |  |  | 1 |  | #DIV/0!
[6 empty] | 1900-01-27 |  |  |  |  | 1 |  | #DIV/0!
[6 empty] | 1900-01-27 |  |  |  |  | 1 |  | #DIV/0! | #VALUE!
[6 empty] | 1900-01-27 |  |  |  |  | 1 |  | #DIV/0!
[6 empty] | 1900-01-27 |  |  |  |  | 1 |  | #DIV/0!
[6 empty] | 1900-01-27 |  |  |  |  | 1 |  | #DIV/0! | #VALUE!
[6 empty] | 1900-01-27 |  |  |  |  | 1 |  | #DIV/0!
[6 empty] | 1900-01-27 |  |  |  |  | 1 |  | #DIV/0!
[6 empty] | 1900-01-27 |  |  |  |  | 1 |  | #DIV/0! | #VALUE!
[6 empty] | 1900-01-27 |  |  |  |  | 1 |  | #DIV/0!
[6 empty] | 1900-01-27 |  |  |  |  | 1 |  | #DIV/0!
NGƯỜI THỰC HIỆN Tested by | [5 empty] | PT.PHÒNG TN Charge of the laboratory | [5 empty] | GIÁM ĐỐC Director
Nguyễn Đăng Khoa
1. Các kết quả thử nghiệm ghi trong phiếu này chỉ có giá trị đối với mẫu do khách hàng gửi đến. | [13 empty] | 07.07WP09.R0-From07.07-REP02.R0
2. Phiếu này thuộc quyền sở hữu hợp pháp của Khách hàng, mọi hoạt động sử dụng phiếu này do Khách hàng định.
Formulas:
Ngày thử Date of testing = [Ngày đúc Date of casting]+28

## Phieu Ket Qua Thep(07.07-REP02) (hidden)
CÔNG TY CỔ PHẦN TƯ VẤN KIỂM ĐỊNH XÂY DỰNG PHÍA NAM
SOUTH CONSTRUCTION INSPECTION CONSULTANT JOINT STOCK COMPANY
|  |  |  | Trụ sở & PTN: Phòng B02-Tòa nhà eTUNNEL | [13 empty] | Văn phòng đại diện: Phòng G01- Tòa nhà PLUG-IN
|  |  |  | L11-L12 Miếu Nổi P.3 Bình Thạnh HCM, Việt Nam | [13 empty] | 223 Điện Biên Phủ P.15 BT HCM, Việt Nam
|  |  |  | ĐT: (84).8.5 170886~7 – Fax: (84).8. 5170355 | [13 empty] | ĐT: (84).8. 8404415~7 – Fax: (84).8. 8404412
|  |  |  | E-mail: scic@dmc.vn | [13 empty] | Website: http://www.dangminh.vn
SỐ/Ref: |  |  |  |  | PHIẾU KẾT QUẢ THỬ NGHIỆM TEST REPORT | [10 empty] | LAS-XD-506
Ngày/Date:
1 | Tên và ký hiệu mẫu Notation and name of Sample | [5 empty] | THÉP XÂY DỰNG - REBAR
2 | Công trình/Hạng mục Project/Item
3 | Số lượng mẫu Quantity
4 | Ngày nhận mẫu Received date
5 | Khách hàng Customer
Địa chỉ Address
6 | Phương pháp thử nghiệm Test methods
7 | Thông tin mẫu thử Sample specification
|  | Mẫu do By | [5 empty] | lấy gia công, cung cấp The samples were sampled, made
8 | Tình trang mẫu khi nhận
Received sample condition
9 | Điều kiện thử nghiệm
Test conditions
[7 empty] | Nhiệt độ: | [5 empty] | Độ ẩm
[7 empty] | Temperature |  |  | ( ) |  | oC | Moisture | ( ) |  |  | %
10 | Kết quả thử nghiệm/Test result
Ký hiệu mẫu |  |  | Kích thước mẫu, mm | [7 empty] | Lực kéo chảy, kN | Giới hạn chảy, kN/cm2 | Lực kéo đứt kN |  | Giới hạn bền Mpa |  | Độ giãn dài tương đối %
|  |  | Khối lương, g |  |  | Chiều dài, cm |  |  | Đường kính, mm
#DIV/0!
TRƯỞNG PHÒNG TN Head of Testing Laboratory | [13 empty] | GIÁM ĐỐC Director
1. Các kế quả thử nghiệm ghi trong phiếu này chỉ có giá trị đối với mẫu do khách hàng gửi đến
2. Phiếu này thuộc quyền sở hữu hợp pháp của Khách hàng, mọi hoạt động sử dụng phiếu này do Khách hàng định.
07.07WP09.R0-From07.07-REP02.R0