## PKQ Đ TCVN 20-10-07
1 | 2 | 3 | 4 | 5 | 6 | 7 | 8 | 9 | 10 | 11 | 12 | 13 | 14 | 15
|  |  |  | CÔNG TY CỔ PHẦN TƯ VẤN KIỂM ĐỊNH XÂY DỰNG PHÍA NAM | [6 empty] | Đá 1x2
|  |  |  | SOUTH CONSTRUCTION INSPECTION CONSULTANT JOINT STOCK COMPANY | [5 empty] | Độ ẩm | m1
|  |  |  | Trụ sở & PTN: Phòng B01-Tòa nhà eTUNNEL |  |  |  | Văn phòng đại diện: Phòng G01- Tòa nhà PLUG-IN |  |  | m2 |  |  |  |  | du lieu do thi chuan |  |  | THAY SO LIEU NAY CHO DUONG CHUAN
|  |  |  | L11-L12 Miếu Nổi P.3 Bình Thạnh HCM, Việt Nam |  |  |  | 223 Điện Biên Phủ P.15 BT HCM, Việt Nam |  |  | W |  |  |  |  | 0 | 100 | Lượng lọt sàng, % | #66 | trên | dưới
|  |  |  | ĐT: (84).8.35 123 171 – Fax: (84).8.35 123 181 |  |  |  | ĐT: (84).8. 8404415~7 – Fax: (84).8. 8404412 |  | Khối lượng thể tích xốp không lèn chặt | m |  |  |  |  | 50 | 50 | 100 | 50
|  |  |  | E-mail:scic@dmc.vn |  | Website:http://www.dangminh.vn |  |  |  |  | V |  |  |  |  | 37.5 | 37.5 | 90.07122 | 37.5 | 100
[5 empty] | PHIẾU KẾT QUẢ THỬ NGHIỆM ĐÁ |  |  | LAS-XD-506 |  |  | KLTTX |  |  |  |  | 25 | 25 | 72.84471 | 25 | 72 | 100
No. |  |  |  |  | (THÀNH PHẦN HẠT TCVN 7572-2006 ) | [10 empty] | 12.5 | 12.5 | 55.51474 | 12.5 | 46 | 72
Ngày | [7 empty] | Trang 1/1 |  | Khối lượng thể tích xốp lèn chặt | m |  |  |  |  | 4.75 | 4.75 | 36.43858 | 4.75 | 32 | 55
1. Khách hàng/ Custommers | [10 empty] | V |  |  |  |  | 2 | 2 | 22.98042 | 2 | 20 | 42
[11 empty] | KLTTX |  |  |  |  | 0.075 | 0.075 | 3.332542 | 1 | 12 | 33
2. Công trình/ Works | [9 empty] | Khối lượng riêng | m1 | [6 empty] | 0 | 0.425 | 7 | 24
3. Địa chỉ/Address | [10 empty] | m2 | [7 empty] | 0.075 | 2 | 10
4. Hạng mục/ Categories | [10 empty] | m3 | [7 empty] | < 0,075
5. Tiêu chuẩn / Test method | [10 empty] | m4
6. Yêu cầu TN/ Test requirement | [10 empty] | KLR
7. Ngày thí nghiệm/ Testing date | [9 empty] | Độ hút nước | m2
8. Kết quả/ Test result | [10 empty] | m1
Cỡ hạt, mm |  |  |  | Lượng lọt sàng, % | KL. Trên từng sàng, g | KL.tích lũy trên sàng, g | % KL trên từng sàng | % KL tích lũy trên sàng |  |  | ĐHN
50 |  |  |  | 100 | 0 | 0 | 0 | 0 | 501.9 | Khối lượng thể tích | m3
37.5 |  |  |  | 90.07122 | 501.9 | 501.9 | 9.928783 | 9.928783 | 856.36 |  | kltt
25 |  |  |  | 72.84471 | 870.8 | 1372.7 | 17.22651 | 27.15529 | 876.03 | Hàm lượng bui bùn sét | m1
12.5 |  |  |  | 55.51474 | 876.03 | 2248.73 | 17.32997 | 44.48526 | 915.27 |  | m2
4.75 |  |  |  | 36.43858 | 964.3 | 3213.03 | 19.07616 | 63.56142 | 690.31 |  | MM
2 |  |  |  | 22.98042 | 680.31 | 3893.34 | 13.45816 | 77.01958 | 297.61
1 |  |  |  | 13.67082 | 470.6 | 4363.94 | 9.309594 | 86.32918 |  |  | m1
0.425 |  |  |  | 7.692582 | 302.2 | 4666.14 | 5.978239 | 92.30742 | 649.96 |  | m2
0.075 |  |  |  | 3.332542 | 220.4 | 4886.54 | 4.36004 | 96.66746 | 99.02 | Hàm lượng hạt sét mềm yếu | m1
< 0,075 |  |  |  | 0 | 168.46 | 5055 | 3.332542 | 100 | 5055 |  | m2
MM
[10 empty] | Hàm lượng hạt nhẹ | m1
m2
HN
[10 empty] | Hàm lượng hạt nhỏ hơn 0,075 | m1
m1
>0,075
[10 empty] | Hàm lượng hạt nhỏ thôi dẹt | m
m1
TD
[10 empty] | Hàm lượng hao mòn trong tang quay | m0 |  | 5088
[11 empty] | m1 |  | 4297
[11 empty] | TD |  | 15.54638 | 15.54638
[10 empty] | ĐỘ NÉN DẬP TRONG XILANH | m1 |  | 406.98
PT PHÒNG TN Chrge of Laboratory | [6 empty] | GIÁM ĐỐC Director |  |  |  | m2 |  | 383.26
[11 empty] | ND |  | 5.828296 | 5.828296
| Th.s Nguyễn Trường Hải | [5 empty] | Ks. Nguyễn Đăng Khoa | [7 empty] | Nguyễn Đăng Khoa
1. Các kết quả thử nghiệm ghi trong phiếu này chỉ có giá trị đối với mẫu do khách hàng gửi đến. | [7 empty] | 07.07WP09.R0-From07.07-REP03R0
Khách hàng/ Customers
Địa chỉ/ Address
Công trình/ Works
Địa chỉ/ Address
Hạng mục/ Categories
Tên mẫu/ Name of sample
Số lượng mẫu/ Quantity
ĐV Cung cấp bê tông/ Provie Concrete units
Ngày nhận mẫu/ Date of receipt of samples
Yêu cầu thử nghiệm/ Test requirement
Phương pháp thử nghiệm/ Test method
Kết quả thử nghiệm/ Test result

## hp72
|  | BÁO CÁO THỬ NGHIỆM CPĐD |  |  |  | Số:
Trang:
1. Tên mẫu: Hố 72 |  | 3. Ngày giao |  | 5. Thực hiện |  | 7. Kiểm tra
2. Số lượng |  | 4. Ngày xong |  | 6. Lưu ý |  | 8. Trưởng phòng
GHI CHÉP THỬ NGHIỆM
Tên chỉ tiêu |  | Kết quả thử nghiệm |  |  |  | Phương pháp thử
1. Độ ẩm, %
m1 (mẫu ẩm), g
m2 (mẫu khô) , g
2. Thành phần hạt
Cỡ sàng, mm |  | Khối lượng trên từng sàng, g | Lượng sót trên từng sàng, % | Lượng lọt qua sàng, % | Yêu cầu kỹ thuật |  | Hàm lượng hạt > 19 mm |  | Hàm lượng hạt quá cỡ | Hàm lượng hạt quá cỡ %
phương pháp sàng | 50 | 0 | 0 | 100
| 37.5 | 501.9 | 9.928783 | 90.07122 | 100-100 |  | 100 |  | 1315 |  | 18.3
| 25 | 870.8 | 17.22651 | 72.84471 | 72-100 |  | 72 | 100
| 12.5 | 876.03 | 17.32997 | 55.51474 | 45-69 |  | 46 | 72
| 4.75 | 964.3 | 19.07616 | 36.43858 | 32-55 |  | 32 | 55
| 2 | 680.31 | 13.45816 | 22.98042 | 20-42 |  | 20 | 42
| 1 | 470.6 | 9.309594 | 13.67082 | 12-33 |  | 12 | 33
| 0.425 | 302.2 | 5.978239 | 7.692582 | 7-24 |  | 7 | 24
| 0.075 | 220.4 | 4.36004 | 3.332542 | 2-10 |  | 2 | 10
| < 0,075 | 168.46 | 3.332542 | -1.64313e-14
3. Hệ số ES, % |  | 39.86711
| Chiều cao phần hạt, mm | 120
| Chiều cao đến phần sét, mm | 301
4. Giới hạn chảy, % | [9 empty] | Sum
Độ ẩm , %
m1 (mẫu ẩm), g
m2 (mẫu khô) , g
Số lần rơi (N), lần
5, Giới hạn dẻo, %
Độ ẩm , %
m1 (mẫu ẩm), g
m2 (mẫu khô) , g
6. Chỉ số dẻo, %
TCVN 4196 - 1995
ASTM D 4959 - 89
TCVN 4198 : 1995
AASHTO T88 -93
ASTM D 422
TCVN 4197 : 1995
TCVN 4197 : 1995
AASHTO
ASTM D 4318 - 00
ASTM D 4318 - 00
AASHTO T176
ASTM D
TCVN 4197 : 1995