## 19.11-3
1 | 2 | 3 | 4 | 5 | 6 | 7 | 8 | 9 | 10 | 11
CÔNG TY CỔ PHẦN TƯ VẤN KIỂM ĐỊNH XÂY DỰNG PHÍA NAM
SOUTH CONSTRUCTION INSPECTION CONSULTANT JOINT STOCK COMPANY
|  |  | Trụ sở & PTN: Phòng B01-Tòa nhà eTUNNEL | [6 empty] | Văn phòng đại diện: Phòng G01- Tòa nhà PLUG-IN
|  |  | L11-L12 Miếu Nổi P.3 Bình Thạnh HCM, Việt Nam | [6 empty] | 223 Điện Biên Phủ P.15 BT HCM, Việt Nam
|  |  | ĐT: (84).8. 35 123 171 – Fax: (84).8.35 123 181 | [6 empty] | ĐT: (84).8. 8404415~7 – Fax: (84).8. 8404412
|  |  | E-mail: scic@dmc.vn | [6 empty] | Website: http://www.dangminh.vn
Số (Ref.No): |  |  |  | PHIẾU KẾT QUẢ THỬ NGHIỆM ĐẤT TEST REPORT OF SOIL |  |  |  |  | LAS-XD-506
Ngày (Date): |  |  |  | Ban Haønh Laàn 01 Soá Baûn 04/ 01 issue-04 Copies |  |  |  |  | Trang/ Page 1/1
1 | Khách hàng/ Customers
2 | Địa chỉ/Address
3 | Công trình/ Works | [9 empty] | OT
4 | Hạng mục/ Categories
5 | Địa chỉ công trình/ Location
6 | Lớp/ Layer
7 | Vị trí/ Position |  |  | Töø vò trí 1 ñeán vò trí 12 / Form Position 1 to 12 | [6 empty] | Töø vò trí 1 ñeán vò trí 20 / Form Position 1 to 20
8 | Tiêu chuẩn / Test method |  |  | 22TCN 346:2006
9 | Yêu cầu thí nghiệm/ Test requirement |  |  | Kiểm tra độ chặt nền / Compaction factor test K | [6 empty] | Kiểm tra độ chặt nền / Compaction factor test K95
10 | Ngày thí nghiệm/ Testing date |  |  | 2009-06-08
11 | Kết quả/ Test Result
STT. No. | Lý trình và vị trí thí nghiệm/ Test Location |  | H.chỉnh | H. chỉnh | Thể tích | KL mẫu | KLTT mẫu | Độ ẩm | KLTT mẫu | Độ chặt
|  |  | bề mặt | hố đào | hố đào | trong hố | ướt gw | thực tế | khô gk | K =
|  |  | Surface | Hole | Volume | Weight | Wet | Moisture | Dry | Compaction
|  |  | correction | correction | of hole | of sample | density | content | density | factor
|  |  | V1(cm3) | V2(cm3) | Vh(cm³) | G(g) | (g/cm³) | W(%) | (g/cm³) | gk/gk,max
1 | Vị trí / Position 1 |  | 1212 | 2665 | 1453 | 2960 | 2.037164 | 14.8 | 1.774534 | 0.9295618
2 | Vị trí / Position 2 |  | 1146 | 2712 | 1566 | 3014 | 1.924649 | 10.4 | 1.743341 | 0.9132223
3 | Vị trí / Position 3 |  | 1102 | 2784 | 1682 | 3381 | 2.010107 | 14.2 | 1.760164 | 0.9220344
4 | Vị trí / Position 4 |  | 1042 | 2767 | 1725 | 3414 | 1.97913 | 13.2 | 1.748348 | 0.9158452
5 | Vị trí / Position 5 |  | 1176 | 2670 | 1494 | 2909 | 1.947122 | 9.6 | 1.776571 | 0.9306291
6 | Vị trí / Position 6 |  | 1158 | 2679 | 1521 | 3104 | 2.040763 | 14.2 | 1.787008 | 0.9360962
7 | Vị trí / Position 7 |  | 1086 | 2647 | 1561 | 3086 | 1.976938 | 13 | 1.749503 | 0.9164497
8 | Vị trí / Position 8 |  | 1002 | 2583 | 1581 | 3083 | 1.950032 | 9.6 | 1.779226 | 0.9320199
9 | Vị trí / Position 9 |  | 1142 | 2677 | 1535 | 3003 | 1.956352 | 12.8 | 1.734354 | 0.9085146
10 | Vị trí / Position 10 |  | 1132 | 2729 | 1597 | 3166 | 1.982467 | 11.6 | 1.776404 | 0.9305418
11 | Vị trí / Position 11 |  | 1182 | 2794 | 1612 | 3182 | 1.973945 | 12.2 | 1.75931 | 0.921587
12 | Vị trí / Position 12 |  | 1142 | 2702 | 1560 | 3020 | 1.935897 | 10.2 | 1.756713 | 0.9202267
Ghi chú/ Notes:
- KLTT khô lớn nhất của mẫu khi đầm chặt tiêu chuẩn/ Maximum dry density of the standard compacted sample | [8 empty] | 1.909 | g/cm3:
- KLTT của cát tiêu chuẩn/ Density of standard sand, | [8 empty] | 1.398 | g/cm3:
PT PHÒNG TN Chrage of the Laboratory | [6 empty] | Giám đốc
Director
Nguyễn Đăng Khoa
Các kết quả thử nghiệm ghi trong phiếu này chỉ có giá trị đối với mẫu do khách hàng chỉ định. | [9 empty] | 07.07WP09.R0-From07.07-REP04.R0
Test result are valided for namely and position assigned by customer only
Khách hàng/ Customers
Địa chỉ/ Address
Công trình/ Works
Địa chỉ/ Address
Hạng mục/ Categories
Tên mẫu/ Name of sample
Số lượng mẫu/ Quantity
ĐV Cung cấp bê tông/ Provie Concrete units
Ngày nhận mẫu/ Date of receipt of samples
Yêu cầu thử nghiệm/ Test requirement
Phương pháp thử nghiệm/ Test method
Kết quả thử nghiệm/ Test result