## Phieu Ket Qua TP hat
|  | CÔNG TY CỔ PHẦN TƯ VẤN KIỂM ĐỊNH XÂY DỰNG PHÍA NAM | [7 empty] | Đá 1x2
|  | SOUTH CONSTRUCTION INSPECTION CONSULTANT JOINT STOCK COMPANY | [6 empty] | Độ ẩm | m1
|  | Trụ sở & PTN: Phòng B01-Tòa nhà eTUNNEL |  |  |  | Văn phòng đại diện: Phòng G01- Tòa nhà PLUG-IN |  |  |  | m2
|  | L11-L12 Miếu Nổi P.3 Bình Thạnh HCM, Việt Nam |  |  |  | 223 Điện Biên Phủ P.15 BT HCM, Việt Nam |  |  |  | W
|  | ĐT: (84).8.5 170886~7 – Fax: (84).8. 5170335 |  |  |  | ĐT: (84).8. 8404415~7 – Fax: (84).8. 8404412 |  |  | Khối lượng thể tích xốp không lèn chặt | m
|  | E-mail:scic@dmc.vn |  | Website:http://www.dangminh.vn | [5 empty] | V
HSS |  |  | PHIẾU KẾT QUẢ THỬ NGHIỆM TEST REPORT |  |  | LAS-XD-506 |  |  |  | KLTTX
No. | 0405-04
Ngày | 2010-04-05 |  | Ban Haønh Laàn 01 Soá Baûn 06 01 issue-06 Copies |  |  | Trang 1/1 |  |  | Khối lượng thể tích xốp lèn chặt | m
1. Khách hàng/ Custommer |  |  | CTY CÔNG TRÌNH GIAO THÔNG ĐT & QUẢN LÝ NHÀ THỦ ĐỨC | [6 empty] | V
2. Địa chỉ/Address |  |  | Số 11 Khổng Tử - Phường Bình Thọ - Quận Thủ Đức - TP HCM | [6 empty] | KLTTX
3. Công trình/ Project |  |  | NÂNG CẤP ĐƯỜNG SỐ 4 - ẤP LÂN NGOÀI | [5 empty] | Khối lượng riêng | m1
4. Địa chỉ/Address |  |  | Đá 1x2 mỏ đá Núi Nhỏ Bình Dương |  |  |  | 1520 |  |  | m2
5.. Hạng mục/ Items |  |  | Phường Long Phước - Quận 9 - TP HCM |  |  |  | 1400 |  |  | m3
6. Tiêu chuẩn / Test method |  |  | TCVN 7572 :2006 |  |  |  | 2.7 |  |  | m4
7. Yêu cầu TN/ Test requirement |  |  | Thử các chỉ tiêu cơ lý của đá |  |  |  | 2.67 |  |  | KLR
8. Ngày thí nghiệm/ Testing date |  |  | 27/03/2010 đến 05/04/2010 |  |  |  | 2.68 |  | Độ hút nước | m2
9. Kết quả/ Result | [6 empty] | 0.4 |  |  | m1 |  |  |  | du lieu do thi chuan |  |  | THAY SO LIEU NAY CHO DUONG CHUAN
9.1 | Khối lượng thể tích xốp lèn chặt |  |  | TCVN 7572-6 : 2006 | kg/m3 | 1570 | 0.2
9.2 | Khối lượng thể tích xốp không lèn chặt |  |  | TCVN 7572-6 : 2006 | kg/m3 | 1430 | 11.207
9.3 | Khối lượng riêng |  |  | TCVN 7572-4 : 2006 | g/cm3 | 2,71 | 7.987
9.4 | Khối lượng thể tích ở trạng thái khô/ Dry density |  |  | TCVN 7572-4 : 2006 | g/cm3 | 2,68 | %
9.5 | KLTT ở trạng thái bão hòa nước khô bề mặt |  |  | TCVN 7572-4 : 2006 | g/cm3 | ,269
9.6 | Hàm lượng chung bụi, bùn, sét |  |  | TCVN 7572-4 : 2006 | % | 0.6
9.7 | Hàm lượng hạt thoi dẹt |  |  | TCVN 7572-8 : 2006 | % | 12
9.8 | Thành phần cỡ hạt |  |  | TCVN 7572-2 : 2006 | - | Xem biểu đồ trg 02
Kích thước lổ sàng, mm |  | KL trên từng sàng, g | Lượng sót trên từng sàng, % | Lượng sót tích lũy trên sàng, % | Lượng lọt qua sàng, % | Yêu cầu kỹ thuật |  |  | ĐHN | [5 empty] | Lượng lọt sàng, % | #66 | trên | dưới
50 |  | 0 | 0 | 0 | 100 | 100 | 7338.2 | Khối lượng thể tích | m3 |  |  |  | 50 | 50 | #REF! | 50 | 100 | 100 | 100 | 100 | 100
37.5 |  | 159 | 2.166744 | 2.166744 | 97.83326 | 95-100 |  |  | kltt |  |  |  | 37.5 | 37.5 | #REF! | 37.5 | 95 | 95 | 95-100 | 97.83326 | 95
25 |  | 1565 | 21.32676 | 23.4935 | 76.5065 | 80-95 | [6 empty] | 25 | 25 |  | 25 | 88 | 78 | 80-95 | 88 | 88
19 |  | 1296 | 17.66101 | 41.15451 | 58.84549 | 58-78 |  | Hàm lượng bui bùn sét | m1 |  |  |  | 12.5 | 19 | #REF! | 19 | 78 | 55 | 58-78 | 76 | 78
12.5 |  | 899 | 12.25096 | 53.40547 | 46.59453 | 50-65 | [6 empty] | 12.5 | 12.5 |  | 12.5 | 65 | 45 | 50-65 | 69 | 68
9.5 |  | 876 | 11.93753 | 53.09204 | 46.90796 | 39-58 | [6 empty] | 12.5 | 9.5 | #REF! | 9.5 | 59 | 39 | 39-58 | 58 | 59
4.75 |  | 915.3 | 12.47309 | 65.56512 | 34.43488 | 24-39 | [6 empty] | 4.75 | 4.75 | #REF! | 4.75 | 39 | 24 | 24-39 | 34.43488 | 39
2.36 |  | 690.3 | 9.406939 | 74.97206 | 25.02794 | 15-30 | [6 empty] | 2 | 2.36 | #REF! | 2.36 | 30 | 15 | 15-30 | 25.02794 | 30
0.425 |  | 297.6 | 4.05549 | 79.02755 | 20.97245 | 7-19 | [6 empty] | 1 | 0.425 | #REF! | 0.425 | 19 | 7 | 7-19 | 20.97245 | 19
0.075 |  | 640 | 8.721485 | 87.74904 | 12.25096 | 2-12 |  | 4787.5 |  |  |  |  | 0.43 | 0.075 | #REF! | 0.075 | 12 | 2 | 2-12 | 12.25096 | 12
[9 empty] | m2 | [5 empty] | #REF! | 0 | 0 | 0 | #REF! | 0 | 0
>0,075
[8 empty] | Hàm lượng hạt nhỏ thôi dẹt | m
NGƯỜI THỰC HIỆN Testd by |  |  | PT PHÒNG TN Head Laboratory |  | GIÁM ĐỐC Director |  |  |  | m1 |  | 4297
[9 empty] | TD |  | #REF! | #REF!
[8 empty] | ĐỘ NÉN DẬP TRONG XILANH | m1 |  | 406.98
[9 empty] | m2 |  | 383.26
[9 empty] | ND |  | 5.828296 | 5.828296
Đào Công Huân |  |  | Nguyễn Văn Hồng Chi |  | Nguyễn Đăng Khoa
1. Các kết quả thử nghiệm ghi trong phiếu này chỉ có giá trị đối với mẫu do khách hàng gửi đến. | [5 empty] | 07.07WP09.R0-From07.07-REP12.R0
KQS: | 0405-04 |  | PHỤC LỤC KẾT QUẢ THỬ NGHIỆM |  |  | LAS-XD- 5O6
Ngày date |  |  | Ban Haønh Laàn 01 Soá Baûn 06 01 issue-06 Copies |  |  | Trang 2/2
37.5 | 100
25 | 95
19 | 80.2
12.5 | 52.5
9.5 | 38.6
4.75 | 18.5
2.36 | 12.2
0.425 | 6.5
0.075 | 3.2
1. Các kết quả thử nghiệm ghi trong phiếu này chỉ có giá trị đối với mẫu do khách hàng gửi đến. | [5 empty] | 07.07WP09.R0-From07.07-REP12.R0
19
0.425
2.36
4.75
9.5
37.5

## Phieu Ket Qua TP hat (2)
|  | CÔNG TY CỔ PHẦN TƯ VẤN KIỂM ĐỊNH XÂY DỰNG PHÍA NAM | [7 empty] | Đá 1x2
|  | SOUTH CONSTRUCTION INSPECTION CONSULTANT JOINT STOCK COMPANY | [6 empty] | Độ ẩm | m1
|  | Trụ sở & PTN: Phòng B01-Tòa nhà eTUNNEL |  |  |  | Văn phòng đại diện: Phòng G01- Tòa nhà PLUG-IN |  |  |  | m2
|  | L11-L12 Miếu Nổi P.3 Bình Thạnh HCM, Việt Nam |  |  |  | 223 Điện Biên Phủ P.15 BT HCM, Việt Nam |  |  |  | W
|  | ĐT: (84).8. 35 123 171 – Fax: (84).8.35 123 181 |  |  |  | ĐT: (84).8. 8404415~7 – Fax: (84).8. 8404412 |  |  | Khối lượng thể tích xốp không lèn chặt | m
|  | E-mail:scic@dmc.vn |  | Website:http://www.dangminh.vn | [5 empty] | V
HSS |  |  | PHIẾU KẾT QUẢ THỬ NGHIỆM TEST REPORT |  |  | LAS-XD-506 |  |  |  | KLTTX
No. | 0405-04
Ngày | 2011-03-18 |  | Ban Haønh Laàn 01 Soá Baûn 06 01 issue-06 Copies |  |  | Trang 1/2 |  |  | Khối lượng thể tích xốp lèn chặt | m
1. Khách hàng/ Custommer | [9 empty] | V
2. Địa chỉ/Address | [9 empty] | KLTTX
3. Công trình/ Project | [8 empty] | Khối lượng riêng | m1
4. Địa chỉ/Address | [6 empty] | 1520 |  |  | m2
5..Tên mẫu/ Name of sample |  |  | Đá 0x4 mỏ đá Vĩnh Cữu |  |  |  | 1400 |  |  | m3
6. Tiêu chuẩn / Test method |  |  | TCVN 7572 :2006 |  |  |  | 2.7 |  |  | m4
7. Yêu cầu TN/ Test requirement |  |  | Thử các chỉ tiêu cơ lý của đá 0x4 |  |  |  | 2.67 |  |  | KLR
8. Ngày thí nghiệm/ Testing date |  |  | 04/03/2011 đến 18/03/2011 |  |  |  | 2.68 |  | Độ hút nước | m2
9. Kết quả/ Result | [6 empty] | 0.4 |  |  | m1 |  |  |  |  | du lieu do thi chuan |  |  | THAY SO LIEU NAY CHO DUONG CHUAN
1 | Khối lượng thể tích xốp lèn chặt |  |  | TCVN 7572-6 : 2006 | kg/m3 | 1595 | 0.2
2 | Khối lượng thể tích xốp không lèn chặt |  |  | TCVN 7572-6 : 2006 | kg/m3 | 1430 | 11.207
3 | Khối lượng riêng |  |  | TCVN 7572-4 : 2006 | g/cm3 | 2,72 | 7.987
4 | Khối lượng thể tích ở trạng thái khô |  |  | TCVN 7572-4 : 2006 | g/cm3 | 2,64 | %
5 | KLTT ở trạng thái bão hòa nước khô bề mặt |  |  | TCVN 7572-4 : 2006 | g/cm3 | ,268
6 | Hàm lượng chung bụi, bùn, sét |  |  | TCVN 7572-4 : 2006 | % | 12.8
7 | Hàm lượng hạt thoi dẹt |  |  | TCVN 7572-8 : 2006 | % | 13
8 | Hàm lượng hạt mềm yếu và phong hoá |  |  | TCVN 7572- 17 : 2007 | % | 0
9 | Độ nén dập trong xilanh ở trạng thái bão hoà nước |  |  | TCVN 7572- 11 : 2007 | % | 17.9
10 | Độ hút nước |  |  | TCVN 7572-4 : 2006 | % | 1.4
11 | Thành phần cỡ hạt |  |  | TCVN 7572-2 : 2006 | - | Xem biểu đồ trg 02
50 |  | 0 | 0 | 0 | 100 | 100 | 10250 | Khối lượng thể tích | m3 |  |  |  |  | 50 | 50 | #REF! | 50 | 100 | 100 | 100 | 100 | 100
37.5 |  | 300 | 3 | 3 | 97 | 95-100 |  |  | kltt |  |  |  |  | 37.5 | 37.5 | #REF! | 37.5 | 100 | 95 | 95-100 | 97 | 100
25 |  | 1880 | 18.8 | 21.8 | 78.2 | 76-86
19 |  | 1720 | 17.2 | 33.8 | 66.2 | 58-78 |  | Hàm lượng bui bùn sét | m1 |  |  |  |  | #REF! | 19 | #REF! | 19 | 78 | 58 | 58-78 | 66.2 | 78
12.5 |  | 2320 | 23.2 | 57 | 43 | 39-58
9.5 |  | 1680 | 16.8 | 73.8 | 26.2 | 24-39 | [7 empty] | 12.5 | 9.5 | #REF! | 9.5 | 59 | 39 | 24-39 | 26.2 | 59
4.75 |  | 970 | 9.7 | 83.5 | 16.5 | 15-30 | [7 empty] | 4.75 | 4.75 | #REF! | 4.75 | 39 | 24 | 15-30 | 16.5 | 39
2.36 |  | 760 | 7.6 | 91.1 | 8.9 | 7-19 | [7 empty] | 2 | 2.36 | #REF! | 2.36 | 30 | 15 | 7-19 | 8.9 | 30
0.425 |  | 340 | 3.4 | 94.5 | 5.5 | 2-12 | [7 empty] | 1 | 0.425 | #REF! | 0.425 | 19 | 7 | 2-12 | 5.5 | 19
0.075 |  | 280 | 2.8 | 97.2 | 2.8 | 0-5 |  | 4787.5 | [5 empty] | 0.43 | 0.075 | #REF! | 0.075 | 12 | 2 | 0-5 | 2.8 | 12
NGƯỜI THỰC HIỆN Testd by |  |  | PT PHÒNG TN Charge of the Laboratory |  | GIÁM ĐỐC Director |  |  |  | m1 |  | 4297
[9 empty] | TD |  | #REF! | #REF!
[8 empty] | ĐỘ NÉN DẬP TRONG XILANH | m1 |  | 406.98
[9 empty] | m2 |  | 383.26
[9 empty] | ND |  | 5.828296 | 5.828296
Đào Công Huân |  |  | Nguyễn Văn Hồng Chi |  | Nguyễn Đăng Khoa
1. Các kết quả thử nghiệm ghi trong phiếu này chỉ có giá trị đối với mẫu do khách hàng gửi đến. | [5 empty] | 07.07WP09.R0-From07.07-REP12.R0
HSS |  |  | PHIẾU KẾT QUẢ THỬ NGHIỆM TEST REPORT |  |  | LAS-XD-506
No. | 0405-04
Ngày | 2010-04-05 |  | Ban Haønh Laàn 01 Soá Baûn 06 01 issue-06 Copies |  |  | Trang 2/2
[7 empty] | Lượng sót tích lũy, % |  | Vùng 1 |  | Vùng 2 |  | Vùng 3
[7 empty] | 100 |  | 1 | 2 | 2* | dưới | trên | dưới
[7 empty] | 95 | 5 | 0
[7 empty] | 80.2 | 2.5 | 20 | 0 | 1.25 | 0
[7 empty] | 52.5 | 1.25 | 45 | 15 | 0.63 | 5 | 0
[7 empty] | 38.6 | 0.63 | 70 | 35 | 0.315 | 20 | 5
[7 empty] | 18.5 | 0.14 | 100 | 90 | 0.14 | 75 | 65
12.2
6.5
3.2
100
0.425
4.75
25
37.5
9.5
19
12.5
0.075
0.15
1.18
2.36
1. Các kết quả thử nghiệm ghi trong phiếu này chỉ có giá trị đối với mẫu do khách hàng gửi đến. | [5 empty] | 07.07WP09.R0-From07.07-REP12.R0