## PKQ DAM NEN DAT (2)
CÔNG TY CỔ PHẦN TƯ VẤN KIỂM ĐỊNH XÂY DỰNG PHÍA NAM
SOUTH CONSTRUCTION INSPECTION CONSULTANT JOINT STOCK COMPANY
|  |  | Trụ sở & PTN: Phòng B01-Tòa nhà eTUNNEL | [5 empty] | Văn phòng đại diện: Phòng G01- Tòa nhà PLUG-IN
|  |  | L11-L12 Miếu Nổi P.3 Bình Thạnh HCM, Việt Nam | [5 empty] | 223 Điện Biên Phủ P.15 BT HCM, Việt Nam
|  |  | ĐT: (84).8. 35 123 171 – Fax: (84).8.35 123 181 | [5 empty] | ĐT: (84).8. 8404415~7 – Fax: (84).8. 8404412
|  |  | E-mail: scic@dmc.vn | [5 empty] | Website: http://www.dangminh.vn
HS Số/ Ref No: |  |  |  | PHIẾU KẾT QUẢ THỬ NGHIỆM TEST REPORT |  |  |  | LAS-XD-506
1207-07
Ngày/ Date: |  |  | 2010-12-07 | Ban hành lần 1, số bản 8 |  |  |  | Trang/ Page:1/1
1. Khách hàng/ Customer |  |  |  | CÔNG TY CỔ PHẦN THIẾT KẾ VÀ XÂY DỰNG MINH ĐỨC
2. Địa chỉ/ Address |  |  |  | 199A Ñöôøng Laõ Xuaân Oai - Phöôøng Taêng Nhôn Phuù A- Q9- TpHCM
3. Tên và ký hiệu mẫu/ Notation and name of Sample |  |  |  | Mặt đường hiện hữu
4. Công trình/ Project |  |  |  | Đường A3-A5 - KP 2 - Phường Tăng Nhơn Phú A - Qụân 9 - TP.HCM - Lý Trình : Km 0+00 đến Km 0+ 136,6m
5. Địa chỉ/Address |  |  |  | Phường Tăng Nhơn Phú A- Quận 9 - TP.HCM
6. Hạng mục/ Items |  |  |  | Nền đường sỏi đỏ
7. Tiêu chuẩn / Test method |  |  |  | 22 TCN 333:2006
8. Yêu cầu TN/ Test requirement |  |  |  | Đầm nén tiêu chuẩn TPTN
9. Ngày thử nghiệm/ Testing date |  |  |  | 2010-11-13
10. Kết quả thử nghiệm/ Testing Result
10.1 Tương quan giữa độ ẩm và khối lượng thể tích/ Relative of moisture and density:
Stt. No. |  | Độ ẩm mẫu Sample moisture, % |  |  | Khối lượng thể tích ẩm Wet Density, g/cm3 |  | Khối lượng thể tích khô Dry Density, g/cm3
1 |  | 2.2 |  |  | 2.126 |  | 2.080235 |  |  | 2.080235 | 2.2
2 |  | 3.6 |  |  | 2.299 |  | 2.219112 |  |  | 2.219112 | 3.6
3 |  | 4.9 |  |  | 2.434 |  | 2.320305 |  |  | 2.320305 | 4.9
4 |  | 6.1 |  |  | 2.356 |  | 2.220547 |  |  | 2.220547 | 6.1
5 |  | 7.2 |  |  | 2.266 |  | 2.113806 |  |  | 2.113806 | 7.2
10.2 Biểu đồ Quan hệ giữa khối lượng thể tích khô và độ ẩm, Graphic Relative of moisture and density:
[6 empty] | 10.3 Số liệu hiểu chỉnh kết quả/ Correct factor : |  |  |  |  | 4.9 | 0
[6 empty] | Haøm löôïng haït lôùn hôn saøng (Fraction content over)> 19 mm |  | ,% | 18.6 |  | 4.9 | 2.320305
[6 empty] | Khoái löôïng rieâng cuûa haït lớn hơn (Mass density of fraction over) >19mm |  | ,g/cm3 | 2.72
[11 empty] | 2 | 2.320305
[6 empty] | Ñoä aåm toát nhaát (Optimum moisture) |  | ,% | 4.9 |  | 4.9 | 2.320305
[6 empty] | Khoái löôïng theå tích khoâ lôùn nhaát (Maximum dry density) |  | ,g/cm3 | 2.320305
[6 empty] | Ñoä aåm toát nhaát sau hieäu chænh/ (Optimum moisture after correction) |  | ,% | 3.9886
[6 empty] | Khoái löôïng theå tích khoâ lôùn nhaát sau hieäu chænh Maximum dry density after correction |  | ,g/cm3 | 2.385506
NGƯỜI THỰC HIỆN Tested By |  |  |  | PHÒNG TN Charge of the Laboratory |  |  | GIÁM ĐỐC Director
Đào Công Huân |  |  |  | Nguyễn Văn Hồng Chi |  |  | Nguyễn Đăng Khoa
Kết quả trên chỉ có giá trị đối với mẫu do khách hàng chỉ định. Test results are valided for the namely and location assigned by customer only. | [8 empty] | 07.07WP09.R0-From07.07-REP15.R0

## PKQ DAM NEN DAT
CÔNG TY CỔ PHẦN TƯ VẤN KIỂM ĐỊNH XÂY DỰNG PHÍA NAM
SOUTH CONSTRUCTION INSPECTION CONSULTANT JOINT STOCK COMPANY
|  |  | Trụ sở & PTN: Phòng B01-Tòa nhà eTUNNEL | [6 empty] | Văn phòng đại diện: Phòng G01- Tòa nhà PLUG-IN
|  |  | L11-L12 Miếu Nổi P.3 Bình Thạnh HCM, Việt Nam | [6 empty] | 223 Điện Biên Phủ P.15 BT HCM, Việt Nam
|  |  | ĐT: (84).8. 35 123 171 – Fax: (84).8.35 123 181 | [6 empty] | ĐT: (84).8. 8404415~7 – Fax: (84).8. 8404412
|  |  | E-mail: scic@dmc.vn | [6 empty] | Website: http://www.dangminh.vn
Số (Ref.No): |  |  |  | PHIẾU KẾT QUẢ THỬ NGHIỆM TEST REPORT |  |  |  |  | LAS-XD-506
0720-01
Ngày (Date): |  | 20/072014 |  | Ban Haønh Laàn 01 Soá Baûn 05/ 01 issue-05 Copies |  |  |  |  | Trang 1/1
1 | Khách hàng/ Customers |  |  | CHI NHAÙNH COÂNG TY TNHH QUOÁC TEÁ LIEÂN DOANH VINACONEX-TAISEI VINATA INTERNATIONAL JOINT- VENTURE COMPANY LIMITED
2 | Địa chỉ/Address |  |  | 171 Voõ Thò Saùu, Quận 3, Tp. HCM/ 171 Vo Thi Sau, 3 District, Ho Chi Minh City
3 | Công trình/ Works |  |  | VIET NAM YOSHIDA FACTORY
4 | Hạng mục/ Categories |  |  | Neàn ñaù 0x4 san laáp, neàn nhaø xöôûng/ 0x4 leveled bedrock factory
5 | Địa chỉ công trình/ Location |  |  | Lot 16-1, ASCENDAS PROTRADE SINGAPORE TECH PARK, Ben Cat, Binh Dương Province, Viet Nam
6 | Vị trí/ Position |  |  | Vò trí 3/ Position 3, Trục X9/Y6/ axis X9/Y6
7 | Tiêu chuẩn / Test method |  |  | 22TCN 346:2006, 22 TCN 333:2006
8 | Yêu cầu thí nghiệm/ Test requirement |  |  | Kiểm tra độ chặt K nền ñaù 0x4 vaø khoái löôïng theå tích khoâ, ñoä aåm toái öu Check tightness K 0x4 rock and largest dry mass, optimum moisture
9 | Ngày thí nghiệm/ Testing date |  |  | 2014-07-18
10 | Kết quả/ Test Result
STT. No. | Lý trình và vị trí thí nghiệm/ Test Location |  | KL bình và cát trướckhi TN/Average volume and sand before the test, g | KL bình và cát sau khi TN/Average volume and sand after the test,g | Thể tích | KL mẫu | KLTT mẫu | Độ ẩm | KLTT mẫu | Độ chặt
[5 empty] | hố đào | trong hố | ướt gw | thực tế | khô gk | K =
[5 empty] | Volume | Weight | Wet | Moisture | Dry | Compaction
[5 empty] | of hole | of sample | density | content | density | factor
[5 empty] | Vh(cm³) | G(g) | (g/cm³) | W(%) | (g/cm³) | gk/gk,max
1 | Vị trí / Position 3 Truïc X9/Y6 |  | 8959 | 5426 | 1406.562 | 3442 | 2.447101 | 4.8 | 2.33502 | 0.9788366
- KLTT của cát tiêu chuẩn/ Density of standard sand, | [8 empty] | 1.402 | g/cm3:
- KL của cát tiêu chuẩn trong phểu/ standard volume of sand in the hopper, g | [8 empty] | 1561 | g
Stt. | Độ ẩm mẫu/Sample moisture, % |  |  | Khối lượng thể tích ẩm/Wet Density, g/cm3 |  |  | Khối lượng thể tích khô/Dry Density, g/cm3
1 | 2.2 |  |  | 2.166 |  |  | 2.119374
2 | 3.6 |  |  | 2.299 |  |  | 2.219112
3 | 4.9 |  |  | 2.434 |  |  | 2.320305
4 | 6.1 |  |  | 2.356 |  |  | 2.220547
5 | 7.2 |  |  | 2.266 |  |  | 2.113806
10.1 Biểu đồ Quan hệ giữa khối lượng thể tích khô và độ ẩm, Graphic Relative of moisture and density:
10.2 Số liệu hiểu chỉnh kết quả/ Correct factor :
[6 empty] | Haøm löôïng haït lôùn hôn saøng (Fraction content over)> 19 mm |  |  | ,% | 18.6
[6 empty] | Khoái löôïng rieâng cuûa haït lớn hơn (Mass density of fraction over) >19mm |  |  | ,g/cm3 | 2.72
[6 empty] | Ñoä aåm toát nhaát (Optimum moisture) |  |  | ,% | 4.9
[6 empty] | Khoái löôïng theå tích khoâ lôùn nhaát (Maximum dry density) |  |  | ,g/cm3 | 2.320305
[6 empty] | Ñoä aåm toát nhaát sau hieäu chænh/ (Optimum moisture after correction) |  |  | ,% | 3.9886
[6 empty] | Khoái löôïng theå tích khoâ lôùn nhaát sau hieäu chænh Maximum dry density after correction, g/cm3 |  |  |  | 2.385506
NGƯỜI THỰC HIỆN Tested By |  |  |  | PHÒNG TN Charge of the Laboratory |  |  | PHÓ GIÁM ĐỐC Vice Director
Đào Công Huân |  |  |  | Nguyễn Ngọc Giang |  |  | Nguyễn Thị Thủy
Các kết quả thử nghiệm ghi trong phiếu này chỉ có giá trị đối với mẫu do khách hàng chỉ định. | [9 empty] | 07.07WP09.R0-From07.07-REP04.R0