## PKQ DAM NEN DA 0x4
1 | 2 | 3 | 4 | 5 | 6 | 7 | 8 | 9 | 10 | 11 | 12 | 13 | 14 | 15 | 16 | 17 | 18 | 19 | 20
CÔNG TY CỔ PHẦN TƯ VẤN KIỂM ĐỊNH XÂY DỰNG PHÍA NAM
SOUTH CONSTRUCTION INSPECTION CONSULTANT JOINT STOCK COMPANY
|  |  |  | Trụ sở & PTN: Phòng B01-Tòa nhà eTUNNEL | [13 empty] | Văn phòng đại diện: Phòng G01- Tòa nhà PLUG-IN | Văn phòng đại diện: Phòng G01- Tòa nhà PLUG-IN
|  |  |  | L11-L12 Miếu Nổi P.3 Bình Thạnh HCM, Việt Nam | [13 empty] | 223 Điện Biên Phủ P.15 BT HCM, Việt Nam | 223 Điện Biên Phủ P.15 BT HCM, Việt Nam
|  |  |  | ĐT: (84).8. 35 123 171 – Fax: (84).8.35 123 181 | [13 empty] | ĐT: (84).8. 8404415~7 – Fax: (84).8. 8404412 | ĐT: (84).8. 8404415~7 – Fax: (84).8. 8404412
|  |  |  | E-mail: scic@dmc.vn | [13 empty] | Website: http://www.dangminh.vn | Website: http://www.dangminh.vn
HS Số: | [5 empty] | PHIẾU KẾT QUẢ THỬ NGHIỆM TEST REPORT | [10 empty] | LAS-XD-506
0318-02
Ngày/Date |  |  | 2011-03-18 |  |  | Ban hành lần 1, số bản 5/ The 1st issue, copies 5 | [10 empty] | Trang 1/1 |  |  |  | 152.43 | 116.4 | 2124141.3
1. Khách hàng/ Custommer | [5 empty] | CHI NHÁNH CÔNG TY TNHH QUỐC TẾ LIÊN DOANH VINATA
2. Địa chỉ/Address | [5 empty] | 171 VÕ THỊ SÁU - QUẬN 3 - Tp HCM
3. Tên mẫu/ Name of sample | [5 empty] | ĐÁ 0X4 MỎ ĐÁ VĨNH CỮU
4,. Công trình/ Project | [5 empty] | VECO | [13 empty] | 5125
5. Địa chỉ/Address | [5 empty] | KCN PHÚ AN TẠNH - BẾN LỨC - LONG AN | [13 empty] | 2124
6. Tiêu chuẩn / Test method | [5 empty] | 22TCN 333:2006 | [14 empty] | 6.2 | 2 | 0 | 0 | Laàn TN | KL khuoân & maãu ẩm, g | Độ ẩm trong khuoân W(%)
7. Yêu cầu TN/ Test requirement | [5 empty] | QUAN HỆ GIỮA KHỐI LƯỢNG THỂ TÍCH KHÔ VÀ ĐỘ Ẩm | [14 empty] | #REF! | #REF! |  |  |  |  | m0, g | m1, g | m2, g | W, %
8. Ngày thử nghiệm/ Testing date | [5 empty] | 04/03/2011 ĐẾN 18/03/2011 | [14 empty] | 2 | #REF! |  |  | 1 | 9634 | 46.95 | 611.12 | 577.82 | 6.272722
9. Kết quả thử nghiệm/ Testing Result | [24 empty] | 2 | 10202 | 48.14 | 511.53 | 473.37 | 8.973967
| 9.1 Tương quan giữa độ ẩm và khối lượng thể tích: | [23 empty] | 3 | 10374 | 46.93 | 538.69 | 491.62 | 10.5849
Stt. No. |  | Độ ẩm mẫu Sample moisture, % |  |  |  |  | Khối lượng thể tích ẩm Wet Density, g/cm3 | [6 empty] | Khối lượng thể tích khô Dry Density, g/cm3 | [10 empty] | 4 | 10305 | 45.56 | 514.82 | 462.18 | 12.63502
1 |  | 3.2 |  |  |  |  | 2.094 | [6 empty] | 2.02907 | [8 empty] | 0 | 0
2 |  | 4.9 |  |  |  |  | 2.298 | [6 empty] | 2.190658 | [8 empty] | 0 | 0
3 |  | 6.2 |  |  |  |  | 2.368 | [6 empty] | 2.229755
4 |  | 7.8 |  |  |  |  | 2.302 | [6 empty] | 2.135436
5 |  | 9.2 |  |  |  |  | 2.202 | [6 empty] | 2.016484 | [6 empty] | Wopt | 0
| 10.2 Biểu đồ Quan hệ giữa khối lượng thể tích khô và độ ẩm: | [19 empty] | % HC | 0
[12 empty] | 8.3 Số liệu hiệu chỉnh kết quả: | [8 empty] | D hc | 0
[12 empty] | Haøm löôïng haït > 19mm, % | [5 empty] | 21.4 |  |  | Gmaxhc, | 0
[21 empty] | Wopt hc | 0
[12 empty] | Khoái löôïng rieâng cuûa haït, g/cm3 | [5 empty] | 2,72 |  |  | 0,98 dmax | 0
[13 empty] | > | 19mm
[12 empty] | Ñoä aåm toát nhaát, % | [5 empty] | #REF!
[12 empty] | Khoái löôïng theå tích khoâ | [5 empty] | #REF!
lôùn nhaát, g/cm3
[12 empty] | Ñoä aåm toát nhaát sau hiệu chỉnh, % | [5 empty] | #REF!
[12 empty] | Khoái löôïng theå tích khoâ lôùn | [5 empty] | #VALUE!
nhaát sau hiệu chỉnh, g/cm3
NGƯỜI THỰC HIỆN Tested By | [5 empty] | PT. PHÒNG TN Charge of the Laboratory | [7 empty] | GIÁM ĐỐC Director
Đào Công Huân | [5 empty] | Nguyễn Văn Hồng Chi | [7 empty] | Nguyễn Đăng Khoa
Kết quả trên chỉ có giá trị đối với mẫu do khách hàng chỉ định. Test results are valided for the namely and location assigned by customer only. | [17 empty] | 07.07WP09.R0-From07.07-TEW016.R0