## TONG HOP
CÔNG TY CỔ PHẦN TƯ VẤN KIỂM ĐỊNH XÂY DỰNG PHÍA NAM
SOUTH CONSTRUCTION INSPECTION CONSULTANT JOINT STOCK COMPANY
|  |  | Trụ sở & PTN: Phòng B01-Tòa nhà eTUNNEL | [9 empty] | Văn phòng đại diện: Phòng G01- Tòa nhà PLUG-IN | Văn phòng đại diện: Phòng G01- Tòa nhà PLUG-IN
|  |  | L11-L12 Miếu Nổi P.3 Bình Thạnh HCM, Việt Nam | [9 empty] | 223 Điện Biên Phủ P.15 BT HCM, Việt Nam | 223 Điện Biên Phủ P.15 BT HCM, Việt Nam
|  |  | ĐT: (84).8.5 170886 – Fax: (84).8. 5170335 | [9 empty] | ĐT: (84).8. 8404415~7 – Fax: (84).8. 8404412 | ĐT: (84).8. 8404415~7 – Fax: (84).8. 8404412
|  |  | E-mail: scic@dmc.vn | [9 empty] | Website: http://www.dangminh.vn | Website: http://www.dangminh.vn
HS Số: |  |  |  | KẾT QUẢ THỬ NGHIỆM TEST REPORT | [7 empty] | LAS-XD-506
0111-06
Ngày: |  |  | 2010-01-11 | Ban Haønh Laàn 01 Soá Baûn 05 | [7 empty] | Trang 1/1
1. Tên và ký hiệu mẫu |  |  |  |  | : ĐÁ XÂY DỰNG 1x2 (mỏ đá Hóa An )
2. Công trình |  |  |  |  | : NHÀ MÁY VẢI ĐỊA KỶ THUẬT VNT
Địa chỉ |  |  |  |  | : Đường số 2, KCN Long Hậu - Long An
3. Số lượng mẫu |  |  |  |  | : 01 mẫu (30 kg)
4. Khách hàng |  |  |  |  | : CÔNG TY TNHH HOÀNG VŨ T&Q
Địa chỉ |  |  |  |  | : 03/N5 KP1 - P LONG BÌNH TÂN -TP BIÊN HÒA - ĐỒNG NAI
5. Phương pháp thử nghiệm |  |  |  |  | : TCVN 7572 : 2006
6. Ngày nhận mẫu |  |  |  |  | : 04-01-2010
7. Yêu cầu thử nghiệm: |  |  |  |  | : Kiểm tra một số cơ lý của đá 1x2 | [11 empty] | 1837.58
8. Kết quả thử nghiệm: | [16 empty] | 1970.81
STT | CHỈ TIÊU THỬ NGHIỆM | [5 empty] | PHƯƠNG PHÁP THỬ |  |  |  | KẾT QUẢ THỬ NGHIỆM |  |  |  |  | 956
1 | Khối lượng thể tích xốp lèn chặt, |  |  |  |  | kg/m3 | TCVN 7572-6 : 2006 |  |  |  | 1590
2 | Khối lượng thể tích xốp không lèn chặt, |  |  |  |  | kg/m3 | TCVN 7572-6 : 2006 |  |  |  | 1450
3 | Khối lượng riêng, |  |  |  |  | g/cm3 | TCVN 7572-5 : 2006 |  |  |  | 2.68
4 | Khối lượng thể tích ở trạng thái khô, |  |  |  |  | g/cm3 | TCVN 7572-5 : 2006 |  |  |  | 2.65
5 | Khối lượng thể tích ở trạng thái bão hòa |  |  |  |  | g/cm3 | TCVN 7572-5 : 2006 |  |  |  | 2.66 |  |  |  |  | 13.7 | 1.755
6 | nước khô bề mặt, | [14 empty] | 13.7 | 1.844
7 | Độ hút nước, |  |  |  |  | % | TCVN 7572-5 : 2006 |  |  |  | 0.4 |  |  |  |  | 13.7 | 1.911
8 | Độ ẩm, |  |  |  |  | % | TCVN 7572-7 : 2006 |  |  |  | 0.3
9 | Hàm lượng bụi, bùn, |  |  |  |  | % | TCVN 7572-8 : 2006 |  |  |  | 0.2
10 | Cường độ nén dật trong xi lanh |  |  |  |  | % | TCVN 7572-11 : 2006 |  |  |  | 13
11 | Hàm lượng tạp chất hữu cơ ( PP so màu), | [5 empty] | TCVN 7572-9 : 2006 |  |  |  | Sáng hơn màu dung dịch chuẩn
12 | Thành phần cỡ hạt, | [5 empty] | TCVN 7572-2 : 2006 |  |  |  | Xem biểu đồ
[8 empty] | Kích thước | Khối lượng |  | Lượng sót |  | Lượng sót tích
[8 empty] | mắt sàng, | trên sàng, |  | trên sàng, |  | lũy trên sàng,
[8 empty] | mm | g |  | % |  | %
[8 empty] | 30 | 0 |  | 0 |  | 0
[8 empty] | 20 | 512 |  | 9.575463 |  | 9.575463 |  | 512
[8 empty] | 10 | 3043 |  | 56.91042 |  | 66.48588
[8 empty] | 5 | 1497 |  | 27.99701 |  | 94.48289
[8 empty] | < 5,0 | 295 |  | 5.517112 |  | 100
NGƯỜI THỰC HIỆN Tested by |  |  |  |  | PT. PHÒNG TN. Charge of the Laboratory |  |  |  |  | GIÁM ĐỐC Director
Đào Công Huân |  |  |  |  | Nguyễn Văn Hồng Chi |  |  |  |  | Nguyễn Đăng Khoa
Kết quả trên chỉ có giá trị đối với mẫu khách hàng gửi tới ! | [12 empty] | 07.07WP09.R0-From07.07-REP18.R0
[18 empty] | QUATEST 3 |  |  |  | Soá :…………………………………
Phòng NV6
BAÙO CAÙO THÖÛ NGHIEÄM ÑAÙ
[18 empty] | 1.Teân vaø kyù hieäu maãu |  | 2. Soá löôïng | 3. Ngaøy giao | 4. Ngaøy xong
[20 empty] | 5.Thöïc hieän | 6. Kieåm tra | 7. PT. Ñôn vò
[18 empty] | 8. Phöông phaùp thöû nghieäm : |  | 9. Caùc löu yù khaùc
KEÁT QUAÛ THÖÛ NGHIEÄM
[18 empty] | Teân chæ tieâu |  | Phương pháp thử | Keát quaû thöû nghieäm
Trung Bình
[18 empty] | 1. Khoái löôïng theå tích xoáp |  | TCVN 7572-6
[15 empty] | 5 | 0 |  | Ø Leøn chaët, kg/m3 |  |  | 1590 | 1590 | 1590
[15 empty] | 5 | 100 |  | · m, g |  |  | 11140 | 11156
[15 empty] | 20 | 0 |  | · V, dm3 |  |  | 7 | 7
[15 empty] | 20 | 100 |  | Ø Khoâng leøn chaët, kg/m3 |  |  | 1400 | 1400 | 1400
[15 empty] | 30 | 0 |  | · m, g |  |  | 9810 | 9822
[15 empty] | 30 | 100 |  | · V, dm3 |  |  | 7 | 7
[18 empty] | 2. Khoái löôïng rieâng, g/cm3 |  | TCVN 7572-4 | 2.71 | 2.7 | 2.71
[18 empty] | · m1, (KL maãu ở trạng thái SSD) g |  |  | 1006.36 | 1007.98
[18 empty] | · m2, (KL bình + nöôùc) g |  |  | 1436.07 | 1436.07
[18 empty] | · m3, (KL bình + nöôùc + maãu) g |  |  | 2067.88 | 2068.54
[18 empty] | · m4, (KL mẫu khô ) g |  |  | 1002.15 | 1004.05
[18 empty] | 3. Tỷ khối ở trạng thái khô, g/cm3 |  | TCVN 7572-4 | 2.675611 | 2.67383 | 2.67
[18 empty] | 4. Tỷ khối ở trạng thái bão hoà nước, g/cm3 |  | TCVN 7572-4 | 2.69 | 2.68 | 2.69
[18 empty] | 5. Ñoä huùt nöôùc, % |  | TCVN 7572-4 | 0.4 | 0.4 | 0.4
[18 empty] | · B , KL mẫu ở tt SSD, g |  |  | 1006.36 | 1007.98
[18 empty] | · A, KL mẫu khô, g |  |  | 1002.15 | 1004.05
[18 empty] | 6. Ñoä rổng, % |  | TCVN 7572-6
[18 empty] | 7. Hàm lượng bụi bùn sét , % |  | TCVN 7572-7 | 0.2 | 0.2 | 0.2
[18 empty] | · m1, g |  |  | 5010 | 5014
[18 empty] | · m2, g |  |  | 5001 | 5003
[18 empty] | 8. Haøm löôïng seùt mềm yếu, % |  | TCVN 7572-8
· m1, g
· m2, g
[18 empty] | 9. Haøm löôïng mica, % |  | TCVN 7572-20
· m1, g
· m2, g
[18 empty] | M01-HDN6-212 SÑ0 (05/07) |  |  |  |  | Trang 1/2
[18 empty] | Teân chæ tieâu |  | Phương pháp thử | Keát quaû thöû nghieäm
[18 empty] | 9. Thaønh phaàn côõ haït, mm | Lượng lọt sàng, % | TCVN 7572-2 | Khoái löôïng treân saøng, g | Löôïng soùt treân saøng, % | Löôïng soùt tích luõy treân saøng, %
[18 empty] | 100 |  |  | 0 | 0
[18 empty] | 70 |  |  | 0 | 0
[18 empty] | 40 |  |  | 0 | 0 | 0
[18 empty] | 30 |  |  | 0 | 0 | 0
[18 empty] | 20 |  |  | 512 | 9.575463 | 9.575463
[18 empty] | 10 |  |  | 3043 | 56.91042 | 66.48588
[18 empty] | 5 |  |  | 1497 | 27.99701 | 94.48289
[18 empty] | Nhoû hôn 5,0 |  |  | 295 | 5.517112 | 100
[21 empty] | tong | 100
[18 empty] | 10. Haøm löôïng haït thoi deït, % TCVN 7572-12 |  | Hạt từ 4,75 - 9,5 | Hạt từ 9,5 - 19 | Hạt từ 19 - 37,5 | TB
[20 empty] | 0 | 19 | 15 | 12.2493
[18 empty] | Hàm lượng của cỡ hạt |  | 27.99701 | 56.91042 | 9.575463
[18 empty] | · khoái löôïng haït thoi deït, g |  | 0 | 197 | 816
[18 empty] | · khoái löôïng kieåm tra, g |  | 253.4 | 1030 | 5415
[18 empty] | 13. Độ nén dập ở trạng thái khô, % ( TCVN 7572-11) |  | Hạt từ 4,75 - 9,5 | Hạt từ 9,5 - 19 | Hạt từ 19 - 37,5 | TB
[20 empty] | #DIV/0! | #DIV/0! | #DIV/0! | #DIV/0!
[18 empty] | Hàm lượng của cỡ hạt |  | 0 | 0 | 0
· m1, KL mẫu ban đầu, g
· m2, KL mẫu còn lại, g
[18 empty] | 13. Độ nén dập ở trạng thái bão hoà nước, % ( TCVN 7572-11) |  | Hạt từ 4,75 - 9,5 | Hạt từ 9,5 - 19 | Hạt từ 19 - 37,5 | TB
[20 empty] | 0 | 10 | 13 | 6.935852
[18 empty] | Hàm lượng của cỡ hạt |  | 27.99701 | 56.91042 | 9.575463
[18 empty] | · m1, KL mẫu ban đầu , g |  | 505 | 3054 | 3019
[18 empty] | · m2, KL mẫu còn lại, g |  | 505 | 2751 | 2630
[18 empty] | 14. Heä soá meàm hoùa |  | TCVN 7572-11

## 068
BAÙO CAÙO THÖÛ NGHIEÄM ÑAÙ
1.Teân vaø kyù hieäu maãu |  | 2. Soá löôïng | 3. Ngaøy giao | 4. Ngaøy xong
|  | 5.Thöïc hieän | 6. Kieåm tra | 7. PT. Ñôn vò
8. Phöông phaùp thöû nghieäm : |  | 9. Caùc löu yù khaùc
KEÁT QUAÛ THÖÛ NGHIEÄM
Teân chæ tieâu |  | Phương pháp thử | Keát quaû thöû nghieäm
Trung Bình
1. Khoái löôïng theå tích xoáp |  | TCVN 7572-6
Ø Leøn chaët, kg/m3 |  |  | 1590 | 1590 | 1590
· m, g |  |  | 11140 | 11156
· V, dm3 |  |  | 7 | 7
Ø Khoâng leøn chaët, kg/m3 |  |  | 1400 | 1400 | 1400
· m, g |  |  | 9810 | 9822
· V, dm3 |  |  | 7 | 7
2. Khoái löôïng rieâng, g/cm3 |  | TCVN 7572-4 | 2.677085 | 2.677599 | 2.68
· m1, (KL maãu ở trạng thái SSD) g |  |  | 3018.36 | 3040.36
· m3, (KLMaãu baûo hoøa nöôùc caân trong nöôùc) g |  |  | 1890.88 | 1904.88
3. Tỷ khối ở trạng thái khô, g/cm3 |  | TCVN 7572-4 | 2.649264 | 2.652279 | 2.65
· m1, (KL maãu ở trạng thái SSD) g |  |  | 3018.36 | 3040.36
· m2, (KL maãu baûo hoøa nöôùc caân ngoaøi khoâng khí, g |  |  | 3030.2 | 3051.2
· m3, (KLMaãu baûo hoøa nöôùc caân trong nöôùc) g |  |  | 1890.88 | 1904.88
4. Tỷ khối ở trạng thái bão hoà nước, g/cm3 |  | TCVN 7572-4 | 2.659657 | 2.661735 | 2.66
· m2, (KL maãu baûo hoøa nöôùc caân ngoaøi khoâng khí, g |  |  | 3030.2 | 3051.2
· m3, (KLMaãu baûo hoøa nöôùc caân trong nöôùc) g |  |  | 1890.88 | 1904.88
5. Ñoä huùt nöôùc, % |  | TCVN 7572-4 | 0.392266 | 0.3565367 | 0.4
· B , KL mẫu ở tt SSD, g |  |  | 3018.36 | 3040.36
· A, KL mẫu khô, g |  |  | 3030.2 | 3051.2
6. Ñoä rổng, % |  | TCVN 7572-6
7. Hàm lượng bụi bùn sét , % |  | TCVN 7572-7 | 0.2 | 0.2 | 0.2
· m1, g |  |  | 5010 | 5014
· m2, g |  |  | 5001 | 5003
8. Haøm löôïng seùt mềm yếu, % |  | TCVN 7572-8
· m1, g
· m2, g
9. Haøm löôïng mica, % |  | TCVN 7572-20
· m1, g
· m2, g
Trang 1/2
Teân chæ tieâu |  | Phương pháp thử | Keát quaû thöû nghieäm
9. Thaønh phaàn côõ haït, mm | Lượng lọt sàng, % | TCVN 7572-2 | Khoái löôïng treân saøng, g | Löôïng soùt treân saøng, % | Löôïng soùt tích luõy treân saøng, %
100 |  |  | 0 | 0
70 |  |  | 0 | 0
40 |  |  | 0 | 0 | 0
30 |  |  | 0 | 0 | 0
20 |  |  | 512 | 9.575463 | 9.575463
10 |  |  | 3043 | 56.91042 | 66.48588
5 |  | 5347 | 1497 | 27.99701 | 94.48289
Nhoû hôn 5,0 |  |  | 295 | 5.517112 | 100
|  |  | 5347 | 100
10. Haøm löôïng haït thoi deït, % TCVN 7572-12 |  | Hạt từ 5 - 10 | Hạt từ 10 - 20 | Hạt từ 20 - 40 | TB
|  | 5 | 15 | 16 | 11.46849 |  | 5 | 0
Hàm lượng của cỡ hạt |  | 27.99701 | 56.91042 | 9.575463 |  |  | 5 | 100
· khoái löôïng haït thoi deït, g |  | 12 | 147 | 816 |  |  | 20 | 0
· khoái löôïng kieåm tra, g |  | 253.4 | 1000 | 5015 |  |  | 20 | 100
13. Độ nén dập ở trạng thái khô, % ( TCVN 7572-11) |  | Hạt từ 5 - 10 | Hạt từ 10 - 20 | Hạt từ 20 - 40 | TB |  | 30 | 0
|  | 8 | 9 | 10 | 10.63232 |  | 30 | 100
Hàm lượng của cỡ hạt |  | 56.91042 | 56.91042 | 9.575463
· m1, KL mẫu ban đầu, g |  | 3000 | 3000 | 3000
· m2, KL mẫu còn lại, g |  | 2765 | 2719 | 2706
13. Độ nén dập ở trạng thái bão hoà nước, % ( TCVN 7572-11) |  | Hạt từ 5 - 10 | Hạt từ 10 - 20 | Hạt từ 20 - 40 | TB
|  | 12 | 10 | 13 | 13.7651 | 9
Hàm lượng của cỡ hạt |  | 56.91042 | 56.91042 | 9.575463
· m1, KL mẫu ban đầu , g |  | 3002 | 3054 | 3019
· m2, KL mẫu còn lại, g |  | 2656 | 2751 | 2630
14. Heä soá meàm hoùa |  | TCVN 7572-11
15. Độ maøi moøn trong maùy Los Angeles.% |  | TCVN 7572-12:06 | 13.6 | 13.41829 | 13.50915
- Khoái löông thöû ban ñaàu , M |  |  | 4000 | 4002
- Khoái löông sau khi thöû saøng qua saøng 0.17mm , M1 |  | M-M1 X100 M | 3456 | 3465