## M15
CÔNG TY CỔ PHẦN TƯ VẤN KIỂM ĐỊNH XÂY DỰNG PHÍA NAM
SOUTH CONSTRUCTION INSPECTION CONSULTANT JOINT STOCK COMPANY
|  | Trụ sở & PTN: Phòng B01-Tòa nhà eTUNNEL | [6 empty] | Văn phòng đại diện: Phòng G01- Tòa nhà PLUG-IN | Văn phòng đại diện: Phòng G01- Tòa nhà PLUG-IN
|  | L11-L12 Miếu Nổi P.3 Bình Thạnh HCM, Việt Nam | [6 empty] | 223 Điện Biên Phủ P.15 BT HCM, Việt Nam | 223 Điện Biên Phủ P.15 BT HCM, Việt Nam
|  | ĐT: (84).8. 35 123 171 – Fax: (84).8.35 123 181 | [6 empty] | ĐT: (84).8. 8404415~7 – Fax: (84).8. 8404412 | ĐT: (84).8. 8404415~7 – Fax: (84).8. 8404412
|  | E-mail: scic@dmc.vn | [6 empty] | Website: http://www.dangminh.vn | Website: http://www.dangminh.vn
HS Số: |  |  | KẾT QUẢ THIẾT KẾ THÀNH PHẦN CẤP PHỐI BÊ TÔNG |  |  |  |  | LAS-XD-506
Ngày/Date |  |  | Ban hành lần 01- Số bản 03 |  |  |  |  | Trang 1/1
1 | Khách hàng/ Customer
2 | Địa chỉ/ Address
3 | Công trình/ Project
4 | Địa chỉ/ Address
5 | Yêu cầu thử nghiệm/ Test requirement |  | THIẾT KẾ CẤP PHỐI BÊ TÔNG M15 (150daN/cm2)
6 | Số lượng mẫu/ Quantity
7 | Ngày thử nghiệm/ Receiving date |  | 19/03/2008
8 | Phương pháp thử nghiệm/ Test method
- Vật liệu dùng cho thiết kế do khách hàng cung cấp.
- Cát xây dựng - Cát Đồng Nai
- Khối lượng riêng cát 2.61 g/cm3
- Modun độ lớn của cát: 2,2
- Đá dăm 10x20 mm - Mỏ đá Hóa An
- Khối lượng riêng đá 2.71 g/cm3
- Xi măng PCB 40 - Hà Tiên 1
- Khối lượng riêng xi măng 3.11 g/cm3
- Nước thủy cục
- Độ sụt yêu cầu : (12 + 2) cm
- Mẫu lập phương kích thước (150x150x150) mm do Công ty Cổ phần Tư vấn Kiểm định Xây dựng Phía Nam đúc vào ngày 02/02/2014
9. Kết quả thử nghiệm/ Test result
9.1 Thành phần vật liệu cho 1 m3 hỗn hợp bê tông và các đặc tính kỹ thuật của nó
Ký hiệu Mac |  | Xi măng, |  | Đá dăm 1x2 | Cát, |  | Nước, | Phụ gia,
|  | kg |  | kg | kg |  | L | L
M15 |  | 245.8125 |  | 1183.857 | 661.0308 |  | 230 | 0
9.2 Kết quả thử nghiệm
Tên chỉ tiêu | [6 empty] | Kết quả thử nghiệm
- Độ sụt của hỗn hợp bê tông,cm | [6 empty] | 12
- Khối lượng thể tích, kg/cm3 | [6 empty] | 2320.7
- Cường độ nén, MPa(daN/cm2)
| + 7 ngày | [5 empty] | 12.6 (126)
| + 28 ngày | [5 empty] | 17.4 (174)
NGƯỜI THỰC HIỆN Tested by |  |  | PT PHÒNG THÍ NGHIỆM PT Laboratory |  |  | PHÓ GIÁM ĐỐC Vice Director
ĐÀO CÔNG HUÂN |  |  | NGUYỄN NGỌC GIANG |  |  | NGUYỄN THỊ THỦY
Các kết quả ghi trong phiếu này chỉ có giá trị đối với mẫu do khách hàng gửi đến. | [8 empty] | 07.07WP09.R0-From07.07-REP21.R0

## CP15-DS18
LAS XD - 506 | BÁO CÁO THỬ NGHIỆM CẤP PHỐI BÊ TÔNG | [7 empty] | Số: | 765XD4/1
[9 empty] | Trang: | 01/01
1. Tên mẫu | 2. Số lượng 6 VIÊN |  | 9. Kích thước mẫu |  |  | 10. Chỉ tiêu yêu cầu: |  |  | 11. Mác thiết kế
M15-ĐS 12
3. Ngày giao | 4. Ngày yêu cầu
5. Ngày xong | 6. Thực hiện
7. Kiểm tra | 8. Trưởng phòng |  | 11. Lưu ý
1. Tính toán thành phần cấp phối |  |  | Mbt thiết kế |  | 15 | Hệ số an toàn |  | 1.15 | Mbt tính toán |  | 17.25
1.1 Thông tin về vật liệu |  |  | K/l riêng, g/cm3 |  | K/l thể tích, g/cm3
Xi măng | Mác | 42 | 3.1
Đá | Dmax | 20 | 2.72 |  | 1590 |  | Độ rỗng của đá |  | 0.4154412
Cát | Độ ẩm | 3% | 2.61 |  |  |  | Mođun | 2.2 | 2
Nước |  |  | 1 |  |  |  | Độ hút nước |  | Cát | 1.1%
Phụ Gia 1 |  | 0% | 1 | [5 empty] | Đá | 0.5%
Phụ Gia 2 |  | 0% | 1
Độ sụt yêu cầu, cm |  | 12 |  |  | Tỉ lệ ximăng/nước |  | 1.140714 | Hệ số cốt liệu S/A |  | 0.41 |  | 0.8766437
Tuổi yêu cầu thử nghiệm | [7 empty] | Số lượng viên |  | 9
1.2 Tính toán | [11 empty] | N | 200 |  | 304.5806
Thể tích hồ xi măng |  | 300 | Hệ số dư vữa |  | 1.37 | [6 empty] | RN | 30
|  | Tính theo độ rỗng của đá (P1) | Khô | Ẩm | 1 mẻ = | 0.045 | Tính theo hệ số cốt liệu (P2) | Khô | Ẩm | 1 mẻ = | 0.045 | RX | 42
Xi măng | kg |  | 233.7 | 233.7 |  | 10.5165 |  | 234 | 234 |  | 10.53 | A | 0.5
Đá | kg |  | 1378 | 1378 |  | 62.01 |  | 1145 | 1145 |  | 51.525 | N/X | 1.781429
Cát | kg |  | 556 | 566.564 |  | 25.49538 |  | 775 | 789.725 |  | 35.537625 | X | 356.2857
Nước | L |  | 204.8948 | 187.4408 |  | 8.434836 |  | 204.8948 | 184.4448 |  | 8.300016 | VH | 314.9309
Phụ Gia 1 | mL |  | 0 | 0 |  | 0 |  | 0 | 0 |  | 0 | KD | 1.32
Phụ Gia 2 | kg |  | 0 | 0 |  | 0 |  | 0 | 0 |  | 0 | Đ | 1405.587
Khối lượng thể tích tính toán |  |  | 2372.5948 | kg/m3 |  |  |  | 2358.8948 | kg/m3 | W/C= | 0.8756188 | C | 418.3535
Kiểm tra việc tính toán |  |  | Tính lại | (kiểm tra theo điều kiện đủ 1m3 bê tông) |  |  |  | Tính lại |  | kiểm tra S/A | Tính lại
2. Hiệu chỉnh thành phần cấp phối |  |  | Thêm | Nước | 0 | Ximăng |  | Cát |  | Đá
| Độ sụt | Thực tế |  | Khối lượng thể tích BT thực tế |  |  | 2365 | kg/m3 | [5 empty] | 0.7361111
Xi măng | kg | 10.5165 | Hệ số hiệu chỉnh thực tế tính theo (P1) | 232.9519 | 232.9519 | Kiểm tra lại theo điều kiện đủ 1m3 bê tông | Hệ số hiệu chỉnh thực tế tính theo (P2) | 10.53 | 234.6056 | 235 | Kiểm tra lại theo điều kiện đủ 1m3 bê tông
Đá | kg | 62.01 |  | 1373.589 | 1373.589 |  |  | 51.525 | 1147.963 | 1150
Cát | kg | 25.49538 |  | 564.7504 | 555 |  |  | 35.537625 | 791.7689 | 775
Nước | L | 8.434836 |  | 186.8408 | 197.571 |  |  | 8.300016 | 184.9222 | 199.9658
Phụ Gia 1 | mL | 0 |  | 0 | 0 |  |  | 0 | 0 | 0
Phụ Gia 2 | kg | 0 | 0.9967989 | 0 | 0 | Tính lại | 1.002588 | 0 | 0 | 0 | Tính lại
|  |  |  | ẩm | khô |  |  | Thực tế | ẩm | khô
[9 empty] | Kiểm tra S/A |  | Tính lại
CƯỜNG ĐỘ NÉN BÊ TÔNG MẪU LẬP PHƯƠNG CHUẨN
KÝ HIỆU MẪU | KÍCH TƯỚC MẪU |  |  | NGÀY ĐÚC | NGÀY THƯ | LỰC PHÁ HuỸ | CƯỜNG ĐÔ NÉN Mpa | HỆ SỐ HIỆU CHUẨN | CƯỜNG ĐỘ NÉN TB,Mpa
| DAI | RỘNG | CAO
M15 | 150 | 150 | 150 | 2011-10-06 | 2011-10-13 | 265 | 11.77778 |  | 12.59259 | 12.6 (126)
| 150 | 150 | 150 | 2011-10-06 | 2011-10-13 | 295 | 13.11111
| 150 | 150 | 150 | 2011-10-06 | 2011-10-13 | 290 | 12.88889
M15 | 150 | 150 | 150 | 2011-10-06 | 2011-11-03 | 400 | 17.77778 |  | 17.42222 | 17.4 (174)
| 150 | 150 | 150 | 2011-10-06 | 2011-11-03 | 386 | 17.15556
| 150 | 150 | 150 | 2011-10-06 | 2011-11-03 | 390 | 17.33333
M15 | 150 | 150 | 150 | 2011-10-06 | 2011-11-03 | 398 | 17.68889 |  | 17.37778
| 150 | 150 | 150 | 2011-10-06 | 2011-11-03 | 405 | 18
| 150 | 150 | 150 | 2011-10-06 | 2011-11-03 | 370 | 16.44444
Formulas:
khô = [Nước]+7
Cường độ nén
D = 150mm, H = 300mm
Khối lượng thể tích
Độ sụt
(150 x 150 x 150) mm
D = 100mm, H = 200mm
(150 x 150 x 600) mm
Cường độ uốn
Hàm lượng bọt khí
M20 (20 MPa)
M30 (30MPa)
M40 (40 MPa)
M50 (50 MPa)
M25 (25MPa)
3 ngày
7 ngày
28 ngày
21 ngày

## tk
A : Soá lieäu thieát keá: | [7 empty] | ( N/X = 67%)
- Maùc beâ toâng :
|  | M | = | 15 | Mpa
|  |  | Rn mục tiêu = | 16.5 | Mpa |  | ( đổi ra mẫu lập phương)
| - Ñoä suït: | 12 | cm
| - Loïai xi maêng : |  |  | PCB40 | Cảm phả
| - Mac xi maêng: |  | Rx = | 48 | Mpa |  | ( TCVN 6016-95)
| - Khoái löôïng rieâng xi maêng : | [5 empty] | 3.1 | g/cm3 |  | 3,1-3,15
| - Khoái löôïng theå tích ñaù : | [5 empty] | 1.4 | g/cm3 |  | 1,33-1,4
| - Khoái löôïng rieâng ñaù : |  |  |  | Dñ |  | 2.71 | g/cm3 |  | 2,7-2,75
| - Ñoä roãng ñaù : |  |  |  | r ñ | = | 0.4833948
| - Khoái löôïng theå tích caùt : | [5 empty] | 1.35 | g/cm3 |  | 1,35-1,4
| - Khoái löôïng rieâng caùt : |  |  |  | Dc |  | 2.6 | g/cm3 |  | 2,55-2,65
| - Moâ ñun ñoä lôùn caùt: |  |  |  | Mdl | = | 2.2
1/ Löôïng nöôùc cho 1m3 beâ toâng :
| Ñoä suït : | ÑS | = | 12 | cm
|  | N | = | 230 | lit
2/ Löôïng xi maêng cho 1m3 beâ toâng:
a/ X/N < 2.5 :
|  | X | = | Rn | + | 0.5 | = | 1.1875
|  | N |  | A . Rx
b/ X/N > 2.5 :
|  | X | = | Rn | - | 0.5 | = | 0.57421875
|  | N |  | A1. Rx
| Löôïng xi maêng cho 1m3 beâ toâng : |  |  |  |  | Chọn X/N = |  |  | 1.06875
|  | X | = | 245.8125 | kg
3/ Löôïng ñaù cho 1m3 beâ toâng:
gvñ
| Ñ | = | ---------------
rñ(kd -1) + 1
- Xaùc ñònh heä soá dö vöõa (kd):
Theå tích hoà xi maêng(VH):
|  | VH = (X/gx) + N = |  |  | 309.2944
| Suy ra : | Kd = | 1.377694
|  | Ñ | = | 1183.857 | kg
4/ Löôïng caùt cho 1m3 beâ toâng:
C = [ 1000 - ( X/Dx + Ñ/Dñ + N/Dn)]xDc
|  | C | = | 661.0308 | kg |  |  |  | 0.358304
B/ Lieàu löôïng cho 1m3 beâ toâng:
| CAÁP PHOÁI BTXM MAÙC : |  |  | 15 | Mpa
| Ximaêng PCB40 | Ñaù 1x2.5 | Caùt | Nöôùc | Phuï gia | [6 empty] | 0.845
| X, kg | Ñ, kg | C, kg | N, kg | PG, lit |  |  | 35.83%
| 245.8125 | 1183.857 | 661.0308 | 230 | 0 |  |  | 2320.7 |  | 1.008316
| 247.8567 | 1193.702 | 666.5281 | 231.9127 | 0
0.1366875
Tính cho 3 vieân: |  | 20.25 | lít | 1.35
0.02025 | X | D | C | N | PG
0.0273375 | 6.719899 | 32.36369 | 18.07093 | 6.287625 | 0 |  |  | 63.44215 |  |  |  | 4.5
|  |  | 18.61306 | 5.745497