## M20
CÔNG TY CỔ PHẦN TƯ VẤN KIỂM ĐỊNH XÂY DỰNG PHÍA NAM
SOUTH CONSTRUCTION INSPECTION CONSULTANT JOINT STOCK COMPANY
|  | Trụ sở & PTN: Phòng B01-Tòa nhà eTUNNEL | [6 empty] | Văn phòng đại diện: Phòng G01- Tòa nhà PLUG-IN | Văn phòng đại diện: Phòng G01- Tòa nhà PLUG-IN
|  | L11-L12 Miếu Nổi P.3 Bình Thạnh HCM, Việt Nam | [6 empty] | 223 Điện Biên Phủ P.15 BT HCM, Việt Nam | 223 Điện Biên Phủ P.15 BT HCM, Việt Nam
|  | ĐT: (84).8. 35 123 171 – Fax: (84).8.35 123 181 | [6 empty] | ĐT: (84).8. 8404415~7 – Fax: (84).8. 8404412 | ĐT: (84).8. 8404415~7 – Fax: (84).8. 8404412
|  | E-mail: scic@dmc.vn | [6 empty] | Website: http://www.dangminh.vn | Website: http://www.dangminh.vn
HS Số: |  |  | KẾT QUẢ THIẾT KẾ THÀNH PHẦN CẤP PHỐI BÊ TÔNG |  |  |  |  | LAS-XD-506
Ngày/Date |  |  | Ban hành lần 01- Số bản 03 |  |  |  |  | Trang 1/1
1 | Khách hàng/ Customer
2 | Địa chỉ/ Address
3 | Công trình/ Project
4 | Địa chỉ/ Address
5 | Yêu cầu thử nghiệm/ Test requirement |  | THIẾT KẾ CẤP PHỐI BÊ TÔNG M20 (200daN/cm2)
6 | Số lượng mẫu/ Quantity | [10 empty] | 1837.58
7 | Ngày thử nghiệm/ Receiving date |  | 19/03/2008
8 | Phương pháp thử nghiệm/ Test method | [10 empty] | 1970.81
- Vật liệu dùng cho thiết kế do khách hàng cung cấp.
- Cát xây dựng - Cát Đồng Nai
- Khối lượng riêng cát 2.61 g/cm3
- Modun độ lớn của cát: 2,2
- Đá dăm 10x20 mm - Mỏ đá Hóa An
- Khối lượng riêng đá 2.71 g/cm3
- Xi măng PCB 40 - Hà Tiên 1
- Khối lượng riêng xi măng 3.11 g/cm3
- Nước thủy cục
|  |  | - Độ sụt yêu cầu : (12 + 2) cm | [8 empty] | 2079.97
|  |  | - Mẫu lập phương kích thước (150x150x150) mm do Công ty Cổ phần Tư vấn Kiểm định Xây dựng Phía Nam đúc vào ngày 02/02/2014 | [8 empty] | 2018.02
9. Kết quả thử nghiệm/ Test result | [10 empty] | 956
9.1 Thành phần vật liệu cho 1 m3 hỗn hợp bê tông và các đặc tính kỹ thuật của nó
Ký hiệu Mac |  | Xi măng, |  | Đá dăm 1x2 | Cát, |  | Nước, | Phụ gia,
|  | kg |  | kg | kg |  | L | L
M20 |  | 286.875 |  | 1183.857 | 639.5913 |  | 225 | 0
9.2 Kết quả thử nghiệm | [10 empty] | 13.7 | 1.755
Tên chỉ tiêu | [6 empty] | Kết quả thử nghiệm |  |  |  | 13.7 | 1.844
- Độ sụt của hỗn hợp bê tông,cm | [6 empty] | 12 |  |  |  | 13.7 | 1.911
- Khối lượng thể tích, kg/cm3 | [6 empty] | 2335.323
- Cường độ nén, MPa(daN/cm2)
| + 7 ngày | [5 empty] | 19.3 (193)
| + 28 ngày | [5 empty] | 24.1 (241)
NGƯỜI THỰC HIỆN Tested by |  |  | PT PHÒNG THÍ NGHIỆM PT Laboratory |  |  | PHÓ GIÁM ĐỐC Vice Director
ĐÀO CÔNG HUÂN |  |  | NGUYỄN NGỌC GIANG |  |  | NGUYỄN THỊ THỦY
Các kết quả ghi trong phiếu này chỉ có giá trị đối với mẫu do khách hàng gửi đến. | [8 empty] | 07.07WP09.R0-From07.07-REP21.R0

## CP15-DS18
LAS XD- 506 | BÁO CÁO THỬ NGHIỆM CẤP PHỐI BÊ TÔNG | [7 empty] | Số: | 765XD4/1
PTN Xây dựng | [8 empty] | Trang: | 01/01
1. Tên mẫu | 2. Số lượng 6 VIÊN |  | 9. Kích thước mẫu |  |  | 10. Chỉ tiêu yêu cầu: |  |  | 11. Mác thiết kế
M20-ĐS 10
3. Ngày giao | 4. Ngày yêu cầu
5. Ngày xong | 6. Thực hiện
7. Kiểm tra | 8. Trưởng phòng |  | 11. Lưu ý
1. Tính toán thành phần cấp phối |  |  | Mbt thiết kế |  | 20 | Hệ số an toàn |  | 1.15 | Mbt tính toán |  | 23
1.1 Thông tin về vật liệu |  |  | K/l riêng, g/cm3 |  | K/l thể tích, g/cm3
Xi măng | Mác | 42 | 3.1
Đá | Dmax | 20 | 2.71 |  | 1590 |  | Độ rỗng của đá |  | 0.4132841
Cát | Độ ẩm | 3% | 2.6 |  |  |  | Mođun | 2.2 | 2
Nước |  |  | 1 |  |  |  | Độ hút nước |  | Cát | 1.1%
Phụ Gia 1 |  | 0% | 1 | [5 empty] | Đá | 0.5%
Phụ Gia 2 |  | 0% | 1
Độ sụt yêu cầu, cm |  | 10 |  |  | Tỉ lệ ximăng/nước |  | 1.354286 | Hệ số cốt liệu S/A |  | 0.41 |  | 0.7383966
Tuổi yêu cầu thử nghiệm | [7 empty] | Số lượng viên |  | 6
1.2 Tính toán | [11 empty] | N | 200 |  | 304.5806
Thể tích hồ xi măng |  | 300 | Hệ số dư vữa |  | 1.37 | [6 empty] | RN | 30
|  | Tính theo độ rỗng của đá (P1) | Khô | Ẩm | 1 mẻ = | 0.03 | Tính theo hệ số cốt liệu (P2) | Khô | Ẩm | 1 mẻ = | 0.03 | RX | 42
Xi măng | kg |  | 271.5 | 271.5 |  | 8.145 |  | 272 | 272 |  | 8.16 | A | 0.5
Đá | kg |  | 1379 | 1379 |  | 41.37 |  | 1135 | 1135 |  | 34.05 | N/X | 1.781429
Cát | kg |  | 528 | 538.032 |  | 16.14096 |  | 760 | 774.44 |  | 23.2332 | X | 356.2857
Nước | L |  | 200.445 | 183.518 |  | 5.50554 |  | 200.445 | 180.33 |  | 5.4099 | VH | 314.9309
Phụ Gia 1 | mL |  | 0 | 0 |  | 0 |  | 0 | 0 |  | 0 | KD | 1.32
Phụ Gia 2 | kg |  | 0 | 0 |  | 0 |  | 0 | 0 |  | 0 | Đ | 1405.587
Khối lượng thể tích tính toán |  |  | 2378.945 | kg/m3 |  |  |  | 2367.445 | kg/m3 | W/C= | 0.7369301 | C | 418.3535
Kiểm tra việc tính toán |  |  | Tính lại | (kiểm tra theo điều kiện đủ 1m3 bê tông) |  |  |  | Tính lại |  | kiểm tra S/A | Tính lại
2. Hiệu chỉnh thành phần cấp phối |  |  | Thêm | Nước | 0 | Ximăng |  | Cát |  | Đá
| Độ sụt | Thực tế |  | Khối lượng thể tích BT thực tế |  |  | 2365 | kg/m3 | [5 empty] | 0.7361111
Xi măng | kg | 8.145 | Hệ số hiệu chỉnh thực tế tính theo (P1) | 269.9085 | 269.9085 | Kiểm tra lại theo điều kiện đủ 1m3 bê tông | Hệ số hiệu chỉnh thực tế tính theo (P2) | 8.16 | 271.7191 | 275 | Kiểm tra lại theo điều kiện đủ 1m3 bê tông
Đá | kg | 41.37 |  | 1370.917 | 1370.917 |  |  | 34.05 | 1133.828 | 1135
Cát | kg | 16.14096 |  | 534.8781 | 525 |  |  | 23.2332 | 773.6402 | 755
Nước | L | 5.50554 |  | 182.4422 | 192.6049 |  |  | 5.4099 | 180.1438 | 194.8429
Phụ Gia 1 | mL | 0 |  | 0 | 0 |  |  | 0 | 0 | 0
Phụ Gia 2 | kg | 0 | 0.9941382 | 0 | 0 | Tính lại | 0.9989672 | 0 | 0 | 0 | Tính lại
|  |  |  | ẩm | khô |  |  | Thực tế | ẩm | khô
[9 empty] | Kiểm tra S/A |  | Tính lại
CƯỜNG ĐỘ NÉN BÊ TÔNG MẪU LẬP PHƯƠNG CHUẨN
KÝ HIỆU MẪU | KÍCH TƯỚC MẪU,mm |  |  | NGÀY ĐÚC | NGÀY THƯ | LỰC PHÁ HỦY | CƯỜNG ĐÔ NÉN MPa | HỆ SỐ HIỆU CHUẨN | CƯỜNG ĐỘ NÉN TB,MPa
| DAI | RỘNG | CAO
M20 | 150 | 150 | 150 | 2011-10-06 | 2011-10-13 | 425 | 18.88889 | 1 | 19.25926 | 19.3 (193)
| 150 | 150 | 150 | 2011-10-06 | 2011-10-13 | 445 | 19.77778 | 1
| 150 | 150 | 150 | 2011-10-06 | 2011-10-13 | 430 | 19.11111 | 1
M20 | 150 | 150 | 150 | 2011-10-06 | 2011-11-03 | 575 | 25.55556 | 1 | 24.07407 | 24.1 (241)
| 150 | 150 | 150 | 2011-10-06 | 2011-11-03 | 535 | 23.77778 | 1
| 150 | 150 | 150 | 2011-10-06 | 2011-11-03 | 515 | 22.88889 | 1
M20 | 150 | 150 | 150 | 2011-10-06 | 2011-11-03 | 505 | 22.44444 | 1 | 23.33333
| 150 | 150 | 150 | 2011-10-06 | 2011-11-03 | 545 | 24.22222 | 1
| 150 | 150 | 150 | 2011-10-06 | 2011-11-03 | 525 | 23.33333 | 1
Formulas:
khô = [Nước]+7
Cường độ nén
D = 150mm, H = 300mm
Khối lượng thể tích
Độ sụt
(150 x 150 x 150) mm
D = 100mm, H = 200mm
(150 x 150 x 600) mm
Cường độ uốn
Hàm lượng bọt khí
M20 (20 MPa)
M30 (30MPa)
M40 (40 MPa)
M50 (50 MPa)
M25 (25MPa)
3 ngày
7 ngày
28 ngày
21 ngày

## tk
A : Soá lieäu thieát keá: |  |  | CÔNG TY CỔ PHẦN DT |  |  |  |  | ( N/X = 67%)
- Maùc beâ toâng :
|  | M | = | 20 | Mpa
|  |  | Rn mục tiêu = | 22 | Mpa |  | ( đổi ra mẫu lập phương)
| - Ñoä suït: | 10 | cm
| - Loïai xi maêng : |  |  | PCB40 | Cảm phả
| - Mac xi maêng: |  | Rx = | 48 | Mpa |  | ( TCVN 6016-95)
| - Khoái löôïng rieâng xi maêng : | [5 empty] | 3.1 | g/cm3 |  | 3,1-3,15
| - Khoái löôïng theå tích ñaù : | [5 empty] | 1.4 | g/cm3 |  | 1,33-1,4
| - Khoái löôïng rieâng ñaù : |  |  |  | Dñ |  | 2.71 | g/cm3 |  | 2,7-2,75
| - Ñoä roãng ñaù : |  |  |  | r ñ | = | 0.4833948
| - Khoái löôïng theå tích caùt : | [5 empty] | 1.35 | g/cm3 |  | 1,35-1,4
| - Khoái löôïng rieâng caùt : |  |  |  | Dc |  | 2.6 | g/cm3 |  | 2,55-2,65
| - Moâ ñun ñoä lôùn caùt: |  |  |  | Mdl | = | 2.2
1/ Löôïng nöôùc cho 1m3 beâ toâng :
| Ñoä suït : | ÑS | = | 10 | cm
|  | N | = | 225 | lit
2/ Löôïng xi maêng cho 1m3 beâ toâng:
a/ X/N < 2.5 :
|  | X | = | Rn | + | 0.5 | = | 1.416667
|  | N |  | A . Rx
b/ X/N > 2.5 :
|  | X | = | Rn | - | 0.5 | = | 0.9322917
|  | N |  | A1. Rx
| Löôïng xi maêng cho 1m3 beâ toâng : |  |  |  |  | Chọn X/N = |  |  | 1.275
|  | X | = | 286.875 | kg
3/ Löôïng ñaù cho 1m3 beâ toâng:
gvñ
| Ñ | = | ---------------
rñ(kd -1) + 1
- Xaùc ñònh heä soá dö vöõa (kd):
Theå tích hoà xi maêng(VH):
|  | VH = (X/gx) + N = |  |  | 317.5403
| Suy ra : | Kd = | 1.377694
|  | Ñ | = | 1183.857 | kg
4/ Löôïng caùt cho 1m3 beâ toâng:
C = [ 1000 - ( X/Dx + Ñ/Dñ + N/Dn)]xDc
|  | C | = | 639.5913 | kg |  |  |  | 0.3507592
B/ Lieàu löôïng cho 1m3 beâ toâng:
| CAÁP PHOÁI BTXM MAÙC : |  |  | 20 | Mpa
| Ximaêng PCB40 | Ñaù 1x2.5 | Caùt | Nöôùc | Phuï gia | [6 empty] | 0.845
| X, kg | Ñ, kg | C, kg | N, kg | PG, lit |  |  | 35.08%
| 286.875 | 1183.857 | 639.5913 | 225 | 0 |  |  | 2335.323 |  | 1.002003
| 287.4495 | 1186.228 | 640.8721 | 225.4506 | 0
0.1366875
Tính cho 3 vieân: |  | 20.25 | lít | 1.35
0.02025 | X | D | C | N | PG
0.0273375 | 7.842445 | 32.36369 | 17.48483 | 6.1509375 | 0 |  |  | 63.8419 |  |  |  | 4.5
|  |  | 18.00937 | 5.626393