## M25
CÔNG TY CỔ PHẦN TƯ VẤN KIỂM ĐỊNH XÂY DỰNG PHÍA NAM
SOUTH CONSTRUCTION INSPECTION CONSULTANT JOINT STOCK COMPANY
|  |  |  | Trụ sở & PTN: Phòng B01-Tòa nhà eTUNNEL | [7 empty] | Văn phòng đại diện: Phòng G01- Tòa nhà PLUG-IN | Văn phòng đại diện: Phòng G01- Tòa nhà PLUG-IN
|  |  |  | L11-L12 Miếu Nổi P.3 Bình Thạnh HCM, Việt Nam | [7 empty] | 223 Điện Biên Phủ P.15 BT HCM, Việt Nam | 223 Điện Biên Phủ P.15 BT HCM, Việt Nam
|  |  |  | ĐT: (84).8.5 170886 – Fax: (84).8. 5170335 | [7 empty] | ĐT: (84).8. 8404415~7 – Fax: (84).8. 8404412 | ĐT: (84).8. 8404415~7 – Fax: (84).8. 8404412
|  |  |  | E-mail: scic@dmc.vn | [7 empty] | Website: http://www.dangminh.vn | Website: http://www.dangminh.vn
HS Số: |  |  |  |  | PHIẾU KẾT QUẢ THỬ NGHIỆM TEST REPORT | [5 empty] | LAS-XD-506
0704-01
Ngày/Days |  |  | 2013-07-14 |  | Ban Haønh Laàn 01 Soá Baûn 05 01 issue-05 Copies | [5 empty] | Trang 1/2
1 | Khách hàng/Customer |  |  |  |  | CHI NHÁNH CÔNG TY TNHH QUỐC TẾ LIÊN DOANH VINACONEX-TAISEI VINATA INTERNATIONAL JOINT - VENTURE COMPANY LIMITED.
2 | Địa chỉ/Address |  |  |  |  | 171 VÕ THỊ SÁU - QUẬN 3 - TP HCM/ 171 Vo Thi Sau, 3district, Ho Chi Minh City
3 | Công trình/Project |  |  |  |  | TOIN VIET NAM FACTORY
4 | Địa chỉ công trình/Location |  |  |  |  | LÔB, 1C KCN MỸ PHƯỚC III, HUYỆN BẾN CÁT, TỈNH BÌNH DƯƠNG Lot B - 1C, My Phuoc 3, Ben Cat, Binh Duong.
5 | Tiêu chuẩn /Test method |  |  |  |  | TCVN 5547:1991
6 | Yêu cầu thí nghiệm/ Test requirement |  |  |  |  | THIẾT KẾ CẤP PHỐI MÁC BÊ TÔNG M 25 (250daN/cm2) DESIGNING RATE FOR CONCRETE GRADE 25 | [8 empty] | 1837.58
7 | Ngày thí nghiệm/ Testing date |  |  |  |  | 16-06-2013 đến 14-07-2013
|  |  | - Vật liệu dùng cho thiết kế do khách hàng cung cấp. / Used Materials Supplied by customer | [11 empty] | 1970.81
- Cát xây dựng số kết quả 0629-86- Tân Châu/ Sand for construction Number of Results 0629-86 - Tan Chau Sand
- Khối lượng thể tích của cát/ Sand uncompacted bulk density:1391 kg/m3
- Khối lượng riêng của cát/ Sand specific gravity : 2.63 g/cm3
- Mô dun độ lớn của cát/ Sand fineness modulus : 2,11
- Đá dăm 10x20 mm/ Số kết quả 0625-03 - Nỏ đá Phước Tân Đồng Nai
Macadam of 10x20 mm / Number of Results 0625-03 - it rocks Tan Phuoc Dong Nai
- Khối lượng thể tích của đá/ Gravel uncompacted bulk density :1530 kg/m3
- Khối lượng riêng của đá/ Gravel Sand specific gravity : 2.72 g/cm3
- Xi măng Hà Tiên PCB 40 -Số kết quả 0629-85 / PCB40 cement Ha Tien
- Khối lượng riêng của xi măng/ Cement specific gravity : 3.13 g/cm3
- Nước thủy cục./ City Water
- Phụ gia/ Addmlxture: W,Grace Daratard 45( D45)
- Độ sụt thiết kế theo yêu cầu/ Requirement Slump: (10+ 2) cm
- Mẫu lập phương kích thước (150x150x150) mm / Sample sizes cube
Công ty Cổ phần Tư vấn Kiểm định Xây dựng Phía Nam đúc vào ngày 16/06/2013 South contruction inpection consultant jont stock company on date Berlin on August 16/06/2013
8. Kết quả thử nghiệm/ Test result ( Xem trang 02) | [14 empty] | 2079.97
NGƯỜI THỰC HIỆN Tested by | [5 empty] | PT.PHÒNG TN Charge of the laboratory |  |  |  | PHÓ GIÁM ĐỐC Vice Director
Đào Công Huân | [5 empty] | Nguyễn Ngọc Giang |  |  |  | Nguyễn Văn Hồng Chi
Các kết quả ghi trong phiếu này chỉ có giá trị đối với mẫu do khách hàng gửi đến. | [11 empty] | 07.07WP09.R0-From07.07-REP21.R0
HS Số: |  |  |  |  | PHIẾU KẾT QUẢ THỬ NGHIỆM TEST REPORT | [5 empty] | LAS-XD-506
0704-01
Ngày/Data |  |  | 2013-07-14 |  | Ban Haønh Laàn 01 Soá Baûn 05 01 issue-05 Copies | [5 empty] | Trang 2/2
8.1 Thành phần vật liệu cho 1 m3 hỗn hợp bê tông và các đặc tính kỹ thuật của nó Materials component for 1 m3 of concrete mixture and its technical characteristics | [14 empty] | 2018.02
Cường độ |  |  |  | Cở đá lớn nhất |  | Độ sụt/ Slump mm |  | Tỉ lệ nước / Xi măng |  | Tỉ lệ Cát/ Cốt liệu | Tỉ lệ cát %
Compressive Strength |  |  |  | Maximun size of Stone |  | Yêu cầu Specific | Sai số Tolerance | Water/ Cement retio |  | Sand/ Aggregale ratio | Cát/ Sand | Đá nghiền/ Crushed stone
MPa |  |  |  | mm |  | 100 | ±20 | 0.5 |  | 45.96 | 62 | 38
Thành phần vật liệu cho 1m3 bê tông/ Mix proportion for one cubic meter.
Ký hiệu mác bê tông,Symbol Mark Concrete,M |  |  |  | Xi măng/Cement, |  | Đá dăm/ Macadam of 1x2,kg |  | Đá nghiền/ Millstones,kg | Cát/ Sand, |  | Nước/ water,kg | Phụ gia/ Additives,kg |  | 956
|  |  |  | kg |  |  |  |  | kg
M25 |  |  |  | 355 |  | 1030 |  | 333 | 543 |  | 176 | 4.05
8.2 Kết quả thử nghiệm/ Test result
Tên chỉ tiêu/ Items | [8 empty] | Kết quả thử nghiệm/Test result
- Độ sụt của hỗn hợp bê tông/ Slump of concrete mixes,cm | [8 empty] | 10 |  |  |  |  | 13.7 | 1.755
- Khối lượng thể tích/ Bulk density, kg/cm3 | [8 empty] | 2441.05 |  |  |  |  | 13.7 | 1.844
- Cường độ nén/ Compressive Strength, MPa(daN/cm2) | [13 empty] | 13.7 | 1.911
| + 7 ngày/ Days | [7 empty] | 20.4 (204 )
| + 28 ngày/ Days | [7 empty] | 30.0 (300)
Các kết quả ghi trong phiếu này chỉ có giá trị đối với mẫu do khách hàng gửi đến. | [11 empty] | 07.07WP09.R0-From07.07-REP21.R0

## CP15-DS18
| BÁO CÁO THỬ NGHIỆM CẤP PHỐI BÊ TÔNG | [7 empty] | Số: | 0106-01
PTN Xây dựng | [8 empty] | Trang: | 01/01
1. Tên mẫu | 2. Số lượng 6 VIÊN |  | 9. Kích thước mẫu |  |  | 10. Chỉ tiêu yêu cầu: |  |  | 11. Mác thiết kế
M20-ĐS 10
3. Ngày giao 16/06/2013 | 4. Ngày yêu cầu
5. Ngày xong 14/07/2013 | 6. Thực hiện Huân+ Giang
7. Kiểm tra | 8. Trưởng phòng |  | 11. Lưu ý
1. Tính toán thành phần cấp phối |  |  | Mbt thiết kế |  | 25 | Hệ số an toàn |  | 1.2 | Mbt tính toán |  | 30
1.1 Thông tin về vật liệu |  |  | K/l riêng, g/cm3 |  | K/l thể tích, g/cm3
Xi măng | Mác | 38 | 3.1
Đá | Dmax | 20 | 2.66 |  | 1420 |  | Độ rỗng của đá |  | 0.4661654
Cát | Độ ẩm | 5% | 2.6 |  |  |  | Mođun | 2.13 | 2.1
Nước |  |  | 1 |  |  |  | Độ hút nước |  | Cát | 1.1%
Phụ Gia 1 |  | 0.1% | 1 | [5 empty] | Đá | 0.5%
Phụ Gia 2 |  | 0% | 1
Độ sụt yêu cầu, cm |  | 10 |  |  | Tỉ lệ ximăng/nước |  | 1.731579 | Hệ số cốt liệu S/A |  | 0.41 |  |  | 0.5775076
Tuổi yêu cầu thử nghiệm | [7 empty] | Số lượng viên |  | 6
1.2 Tính toán | [12 empty] | N | 200 |  | 304.5806
Thể tích hồ xi măng |  | 325 | Hệ số dư vữa |  | 1.52 | [7 empty] | RN | 30
|  | Tính theo độ rỗng của đá (P1) | Khô | Ẩm | 1 mẻ = | 0.03 | Tính theo hệ số cốt liệu (P2) | Khô | Ẩm | 1 mẻ = | 0.03 |  | RX | 42
Xi măng | kg |  | 347.1 | 347.1 |  | 10.413 |  | 348 | 348 |  | 10.44 |  | A | 0.5
Đá | kg |  | 1143 | 1143 |  | 34.29 |  | 1075 | 1075 |  | 32.25 |  | N/X | 1.781429
Cát | kg |  | 671 | 697.169 |  | 20.91507 |  | 735 | 763.665 |  | 22.90995 |  | X | 356.2857
Nước | L |  | 200.445 | 168.561 |  | 5.05683 |  | 200.445 | 166.405 |  | 4.99215 |  | VH | 314.9309
Phụ Gia 1 | mL |  | 347.1 | 347.1 |  | 10.413 |  | 348 | 348 |  | 10.44 |  | KD | 1.32
Phụ Gia 2 | kg |  | 0 | 0 |  | 0 |  | 0 | 0 |  | 0 |  | Đ | 1405.587
Khối lượng thể tích tính toán |  |  | 2361.8921 | kg/m3 |  |  |  | 2358.793 | kg/m3 | W/C= | 0.5759914 |  | C | 418.3535
Kiểm tra việc tính toán |  |  | Tính lại | (kiểm tra theo điều kiện đủ 1m3 bê tông) |  |  |  | Tính lại |  | kiểm tra S/A | OK
2. Hiệu chỉnh thành phần cấp phối |  |  | Thêm | Nước | 0.23 | Ximăng |  | Cát |  | Đá
| Độ sụt | Thực tế |  | Khối lượng thể tích BT thực tế |  |  | 2365 | kg/m3 | [6 empty] | 0.7361111
Xi măng | kg | 10.413 | Hệ số hiệu chỉnh thực tế tính theo (P1) | 347.5567 | 347.5567 | Kiểm tra lại theo điều kiện đủ 1m3 bê tông | Hệ số hiệu chỉnh thực tế tính theo (P2) | 10.44 | 348.9157 | 350 | Kiểm tra lại theo điều kiện đủ 1m3 bê tông
Đá | kg | 34.29 |  | 1144.504 | 1144.504 |  |  | 32.25 | 1177.829 | 1180
Cát | kg | 20.91507 |  | 698.0864 | 675 |  |  | 22.90995 | 665.6745 | 640
Nước | L | 5.28683 |  | 176.4596 | 203.6849 |  |  | 5.22215 | 174.5297 | 200.491
Phụ Gia 1 | mL | 10.413 |  | 347.5567 | 0.3475567 |  |  | 10.44 | 348.9157 | 0.3489157
Phụ Gia 2 | kg | 0 | 1.001316 | 0 | 0 | Tính lại | 1.002631 | 0 | 0 | 0 | Tính lại
|  |  |  | ẩm | khô |  |  | Thực tế | ẩm | khô
[9 empty] | Kiểm tra S/A |  | Tính lại
KẾT QuẢ NÉN BÊ TÔNG
Phương pháp thử |  |  | Ngày đúc | Ngày thử | Ngày tuổi (ngày) | Kích thước mẫu ,mm |  |  | Hệ số hiệu chỉnh | Tải trọng phá huỷ KN | Mác bê tông MPa | Cường độ Mác bê tông trung bình MPa
| TCVN | 3118:1993 |  |  |  | Dài, Ha | Rộng, Ф | Cao, Hb
| BS | 1881-116-83 |  |  |  | Kích thước mẫu hình trụ,
| ASTM | C39-01 |  |  |  | Ф Đường kính mẫu thử
| AS | 1012-9-86 |  |  |  | Ha C.Cao trước lúc g/công
Tên và ký hiệu mẫu | [5 empty] | Hb C.Cao sau khi gia công
M250,R7 |  |  | 2013-06-16 | 2013-06-23 | 7 | 150 | 150 | 150 | 1 | 475 | 21.11111 | 22
|  |  | 2013-06-16 | 2013-06-23 |  | 150 | 150 | 150 |  | 495 | 22
|  |  | 2013-06-16 | 2013-06-23 |  | 150 | 150 | 150 |  | 515 | 22.88889
M250,R28 |  |  | 2013-06-16 | 2013-07-14 | 28 | 150 | 150 | 150 | 1 | 665 | 29.55556 | 28.66667
|  |  | 2013-06-16 | 2013-07-14 |  | 150 | 150 | 150 |  | 625 | 27.77778
|  |  | 2013-06-16 | 2013-07-14 |  | 150 | 150 | 150 |  | 645 | 28.66667
Formulas:
Nước = [Thêm]+7
Thêm = [Thêm, row above]
Cường độ nén
D = 150mm, H = 300mm
Khối lượng thể tích
Độ sụt
(150 x 150 x 150) mm
D = 100mm, H = 200mm
(150 x 150 x 600) mm
Cường độ uốn
Hàm lượng bọt khí
M20 (20 MPa)
M30 (30MPa)
M40 (40 MPa)
M50 (50 MPa)
M25 (25MPa)
3 ngày
7 ngày
28 ngày
21 ngày

## tk
A : Soá lieäu thieát keá: |  |  | VINACONEX-TAISEI |  |  |  |  | ( N/X = 67%)
- Maùc beâ toâng :
|  | M | = | 25 | Mpa
|  |  | Rn mục tiêu = | 30 | Mpa |  | ( đổi ra mẫu lập phương)
| - Ñoä suït: | 10 | cm
| - Loïai xi maêng : |  |  | PCB40 | Hà tiên
| - Mac xi maêng: |  | Rx = | 38.4 | Mpa |  | ( TCVN 6016-95)
| - Khoái löôïng rieâng xi maêng : | [5 empty] | 3.1 | g/cm3 |  | 3,1-3,15
| - Khoái löôïng theå tích ñaù : | [5 empty] | 1.42 | g/cm3 |  | 1,33-1,4
| - Khoái löôïng rieâng ñaù : |  |  |  | Dñ |  | 2.7 | g/cm3 |  | 2,7-2,75
| - Ñoä roãng ñaù : |  |  |  | r ñ | = | 0.4740741
| - Khoái löôïng theå tích caùt : | [5 empty] | 1.39 | g/cm3 |  | 1,35-1,4
| - Khoái löôïng rieâng caùt : |  |  |  | Dc |  | 2.6 | g/cm3 |  | 2,55-2,65
| - Moâ ñun ñoä lôùn caùt: |  |  |  | Mdl | = | 2.13
1/ Löôïng nöôùc cho 1m3 beâ toâng :
| Ñoä suït : | ÑS | = | 10 | cm
|  | N | = | 225 | lit
2/ Löôïng xi maêng cho 1m3 beâ toâng:
a/ X/N < 2.5 :
|  | X | = | Rn | + | 0.5 | = | 2.0625
|  | N |  | A . Rx
b/ X/N > 2.5 :
|  | X | = | Rn | - | 0.5 | = | 1.94140625
|  | N |  | A1. Rx
| Löôïng xi maêng cho 1m3 beâ toâng : |  |  |  |  | Chọn X/N = |  |  | 1.5675
|  | X | = | 352.6875 | kg
3/ Löôïng ñaù cho 1m3 beâ toâng:
gvñ
| Ñ | = | ---------------
rñ(kd -1) + 1
- Xaùc ñònh heä soá dö vöõa (kd):
Theå tích hoà xi maêng(VH):
|  | VH = (X/gx) + N = |  |  | 338.7702
| Suy ra : | Kd = | 1.377694
|  | Ñ | = | 1204.355 | kg
4/ Löôïng caùt cho 1m3 beâ toâng:
C = [ 1000 - ( X/Dx + Ñ/Dñ + N/Dn)]xDc
|  | C | = | 594.4487 | kg |  |  |  | 0.330469
B/ Lieàu löôïng cho 1m3 beâ toâng:
| CAÁP PHOÁI BTXM MAÙC : |  |  | 25 | Mpa
| Ximaêng PCB40 | Ñaù 1x2.5 | Caùt | Nöôùc | Phuï gia | [6 empty] | 0.845
| X, kg | Ñ, kg | C, kg | N, kg | PG, lit |  |  | 34.24%
| 347.6875 | 1199.355 | 624.4487 | 200 |  |  |  | 2371.491 |  | 0.9867211
| 343.0706 | 1183.429 | 616.1567 | 197.3442 | 0
| 10.430625 | 35.98064 | 18.73346 | 6 | 0 | [5 empty] | 0.1500525
Tính cho 6 vieân: |  | 20.25 | lít | 1.482
0.02025 | X | D | C | N | PG
0.0300105 | 10.43428 | 35.99323 | 18.74002 | 6.0021 | 0 |  |  | 71.16962 |  |  |  | 4.5
|  |  | 19.30222 | 5.439899