## Phieu Ket Qua BT(07.07-REP01)
1 | 2 | 3 | 4 | 5 | 6 | 7 | 8 | 9 | 10 | 11 | 12 | 13 | 14 | 15 | 16 | 17 | 18 | 19 | 20 | 21 | 22 | 23 | 24 | 25 | 26 | 27
CÔNG TY CỔ PHẦN TƯ VẤN KIỂM ĐỊNH XÂY DỰNG PHÍA NAM
SOUTH CONSTRUCTION INSPECTION CONSULTANT JOINT STOCK COMPANY
|  |  |  | Trụ sở & PTN: Phòng B01-Tòa nhà eTUNNEL | [21 empty] | Văn phòng đại diện: Phòng G01- Tòa nhà PLUG-IN
|  |  |  | L11-L12 Miếu Nổi P.3 Bình Thạnh HCM, Việt Nam | [21 empty] | 223 Điện Biên Phủ P.15 BT HCM, Việt Nam
|  |  |  | ĐT: (84).8. 35 123 171 – Fax: (84).8.35 123 181 | [21 empty] | ĐT: (84).8. 8404415~7 – Fax: (84).8. 8404412
|  |  |  | E-mail: scic@dmc.vn | [21 empty] | Website: http://www.dangminh.vn
SỐ/Ref: | [6 empty] | PHIẾU KẾT QUẢ THỬ NGHIỆM TEST REPORT | [15 empty] | LAS-XD-506
1129 - 04
Ngày/Date: |  |  | 29/11/2011 | [19 empty] | Trang 01/01
1 | Tên và ký hiệu mẫu Notation and name of Sample | [5 empty] | MẪU BÊ TÔNG KHOAN - CONCRETE CORRING
2 | Công trình/Hạng mục Project/Item | [5 empty] | BEÄNH VIEÄN ÑA KHOA HUYEÄN DUYEÂN HAÛI-TÆNH TRAØ VINH.
| Địa chỉ CT/Address | [5 empty] | Aáp Beán Chuoái - xaõ Long Toaøn - Huyeän Duyeân Haûi - Tænh Traø Vinh.
3 | Số lượng mẫu/Quantity | [5 empty] | 06 Vieân.
4 | Ngày nhận mẫu Received date | [5 empty] | 03/11/2011.
5 | Khách hàng/Customer | [5 empty] | TRUNG TAÂM PHAÙT TRIEÅN QUYÕ ÑAÁT TÆNH TRAØ VINH.
| Địa chỉ/Address | [5 empty] | 75 Phaïm Nguõ Laõo-Phöôøng 2-Tp.Traø Vinh-Tænh Traø Vinh.
6 | Phương pháp thử nghiệm Test method | [5 empty] | TCVN 3118 : 1993 ;Vaø TCXD 239:2006.
7 | Thông tin mẫu thử Sample specification
| Mẫu do By | [14 empty] | lấy mẫu, đúc mẫu, bảo dưỡng và gia công The samples were sampled, made, cured and capped
| Ngày giờ đúc mẫu Sample making date, time | [10 empty] | Địa điểm đúc mẫu: At company
| Ký hiệu mẫu Sample Identify | [13 empty] | Kích thước danh nghĩa mẫu : mm Sample norminal dimension | [8 empty] | 150x150x150
8 | Tình trạng mẫu khi nhận
| Received sample condition | [5 empty] | Saturated |  |  | Moist |  | Surface dry |  |  |  | 3 days |  |  | 7 days |  |  |  |  | 28 days |  | >28 Days
9 | Điều kiện thử nghiệm
| Test conditions | [5 empty] | Máy nén thủy lực 2,000 kN (200T), độ chính xác 1%
Hydraulic Pressure Testing machine 2,000kN, exactly 1%
[7 empty] | Nhiệt độ: | [10 empty] | Độ ẩm
[7 empty] | Temperature |  |  |  | 27oC | [6 empty] | Moisture |  |  | 75%
10 | Kết quả thử nghiệm/Test result
Ký hiệu mẫu Notation of sample | [5 empty] | Ngày đúc Date of casting |  |  | Ngày thử Date of testing |  |  | Kích thước mẫu, mm | [5 empty] | Hệ số hiệu chỉnh Correction Factor |  |  | Lực phá hủy, kN Load of failure of sample |  |  | Cường độ nén, MPa Compressive strength |  | Cường độ nénTB,MPa,Average compressive strength
Dimension of specimen
[12 empty] | Đkính Diameter |  | Đkính thép Rebar Diameter |  | Kcách thép Rebar Distance
[12 empty] | 68 |  | 8 |  | 32 |  | 1.16 |  |  | 130 |  |  | 30.87435 |  | #VALUE!
[12 empty] | 68 |  | 8 |  | 25 |  | 1.16 |  |  | 128 |  |  | 30.39936
[12 empty] | 68 |  | 6 |  | 32 |  | 1.16 |  |  | 120 |  |  | 28.4994
[12 empty] | 68 |  | 8 |  | 22 |  | 1.16 |  |  | 128 |  |  | 30.39936 |  | #VALUE!
[12 empty] | 68 | [5 empty] | 1.16 |  |  | 105 |  |  | 24.93698
[12 empty] | 68 |  | 8 |  | 27 |  | 1.16 |  |  | 123 |  |  | 29.21189
NGƯỜI THỰC HIỆN Tested By | [8 empty] | PT PHÒNG TN Head of Testing Laboratory | [7 empty] | GIÁM ĐỐC Director
[9 empty] | Nguyễn Trường Hải | [7 empty] | Nguyễn Đăng Khoa
1. Các kết quả thử nghiệm ghi trong phiếu này chỉ có giá trị đối với mẫu do khách hàng gửi đến. | [25 empty] | 07.07WP09.R0-From07.07-REP31.R0
2. Phiếu này thuộc quyền sở hữu hợp pháp của Khách hàng, mọi hoạt động sử dụng phiếu này do Khách hàng định.
Bảo hoà nước
Ẩm
Khô Bề Mặt
3 ngày
7 ngày
28 ngày
Trên 28 ngày

## Phieu Ket Qua Thep(07.07-REP02) (hidden)
CÔNG TY CỔ PHẦN TƯ VẤN KIỂM ĐỊNH XÂY DỰNG PHÍA NAM
SOUTH CONSTRUCTION INSPECTION CONSULTANT JOINT STOCK COMPANY
|  |  |  | Trụ sở & PTN: Phòng B02-Tòa nhà eTUNNEL | [13 empty] | Văn phòng đại diện: Phòng G01- Tòa nhà PLUG-IN
|  |  |  | L11-L12 Miếu Nổi P.3 Bình Thạnh HCM, Việt Nam | [13 empty] | 223 Điện Biên Phủ P.15 BT HCM, Việt Nam
|  |  |  | ĐT: (84).8.5 170886~7 – Fax: (84).8. 5170355 | [13 empty] | ĐT: (84).8. 8404415~7 – Fax: (84).8. 8404412
|  |  |  | E-mail: scic@dmc.vn | [13 empty] | Website: http://www.dangminh.vn
SỐ/Ref: |  |  |  |  | PHIẾU KẾT QUẢ THỬ NGHIỆM TEST REPORT | [10 empty] | LAS-XD-506
Ngày/Date:
1 | Tên và ký hiệu mẫu Notation and name of Sample | [5 empty] | THÉP XÂY DỰNG - REBAR
2 | Công trình/Hạng mục Project/Item
3 | Số lượng mẫu Quantity
4 | Ngày nhận mẫu Received date
5 | Khách hàng Customer
Địa chỉ Address
6 | Phương pháp thử nghiệm Test methods
7 | Thông tin mẫu thử Sample specification
|  | Mẫu do By | [5 empty] | lấy gia công, cung cấp The samples were sampled, made
8 | Tình trang mẫu khi nhận
Received sample condition
9 | Điều kiện thử nghiệm
Test conditions
[7 empty] | Nhiệt độ: | [5 empty] | Độ ẩm
[7 empty] | Temperature |  |  | ( ) |  | oC | Moisture | ( ) |  |  | %
10 | Kết quả thử nghiệm/Test result
Ký hiệu mẫu |  |  | Kích thước mẫu, mm | [7 empty] | Lực kéo chảy, kN | Giới hạn chảy, kN/cm2 | Lực kéo đứt kN |  | Giới hạn bền Mpa |  | Độ giãn dài tương đối %
|  |  | Khối lương, g |  |  | Chiều dài, cm |  |  | Đường kính, mm
#DIV/0!
TRƯỞNG PHÒNG TN Head of Testing Laboratory | [13 empty] | GIÁM ĐỐC Director
1. Các kế quả thử nghiệm ghi trong phiếu này chỉ có giá trị đối với mẫu do khách hàng gửi đến
2. Phiếu này thuộc quyền sở hữu hợp pháp của Khách hàng, mọi hoạt động sử dụng phiếu này do Khách hàng định.
07.07WP09.R0-From07.07-REP02.R0