## BC DAM NEN DAT
CÔNG TY CỔ PHẦN TƯ VẤN KIỂM ĐỊNH XÂY DỰNG PHÍA NAM
SOUTH CONSTRUCTION INSPECTION CONSULTANT JOINT STOCK COMPANY
|  |  | Trụ sở & PTN: Phòng B01-Tòa nhà eTUNNEL | [8 empty] | Văn phòng đại diện: Phòng G01- Tòa nhà PLUG-IN | Văn phòng đại diện: Phòng G01- Tòa nhà PLUG-IN
|  |  | L11-L12 Miếu Nổi P.3 Bình Thạnh HCM, Việt Nam | [8 empty] | 223 Điện Biên Phủ P.15 BT HCM, Việt Nam | 223 Điện Biên Phủ P.15 BT HCM, Việt Nam
|  |  | ĐT: (84).8. 35 123 171 – Fax: (84).8.35 123 181 | [8 empty] | ĐT: (84).8. 8404415~7 – Fax: (84).8. 8404412 | ĐT: (84).8. 8404415~7 – Fax: (84).8. 8404412
|  |  | E-mail: scic@dmc.vn | [8 empty] | Website: http://www.dangminh.vn | Website: http://www.dangminh.vn
HS Số: |  |  |  | PHIẾU KẾT QUẢ THỬ NGHIỆM TEST REPORT | [6 empty] | LAS-XD-506
0806-01
Ngày/ Data: |  | 2011-08-06 |  | Ban Haønh Laàn 01 Soá Baûn 05 | [6 empty] | Trang 1/1
1. Tên khách hàng/ Customer |  |  |  |  | CÔNG TY CỔ PHẦN BÊ TÔNG 6
2. Địa chỉ/ Address |  |  |  |  | Km 1877, XÃ BÌNH AN - HUYỆN DĨ AN - TỈNH BÌNH DƯƠNG
3. Công trình/ Project |  |  |  |  | VE CO
4. Địa chỉ/ Address |  |  |  |  | KCN PHÚ AN THẠNH - HUYỆN BẾN LỨC - TỈNH LONG AN
5. Hạng mục/ Categories |  |  |  |  | CẦU CẢNG NHÀ MÁY VE CO
6. Tên mẫu/ Name of sample |  |  |  |  | VẢI ĐỊA KỶ THUẬT KHÔNG DỆT ART 15 (15KN)
7. Ngày nhận mẫu/ Date of receipt of samples |  |  |  |  | 2011-07-30
8. Số lượng mẫu/ Quantity |  |  |  |  | 01 mẫu
9. Phương pháp TN/ Test method |  |  |  |  | ASTM D 4491 VÀ ISO 10319
10.Yêu cầu thí nghiệm/ Test requirement |  |  |  |  | CÁC CHỈ TIÊU CƠ LÝ CỦA VÃI ĐỊA KỶ THUẬT
11. Ngày thử nghiệm/ Testing date |  |  |  |  | 2011-08-03
12. Kết quả thử nghiệm/ Test result
STT | Tên chỉ tiêu thử nghiệm |  |  |  |  | Phương Pháp thử | Kết quã thử nghiệm
[7 empty] | Lần 1 | Lần 2 |  | Lần 3 |  | Trung bình
1 | Cöôøng ñoä chòu keùo, KN |  |  |  |  | ISO 10319 | 15.21 | 15.63 |  | 15.02 |  | 15.29
2 | Ñoä daõn daøi sau khi ñöùt( md/cd), % |  |  |  |  | ISO 10319 | 67.23 | 65.29 |  | 66.34 |  | 66.29
3 | Cöôøng ñooä keùo daät, N |  |  |  |  | ASTM D 4491 | 800 | 795 |  | 805 |  | 800
4 | Khả năng chống xuyeân thuûng CBR, N |  |  |  |  | ISO 12236 | 2255 | 2250 |  | 2260 |  | 2255
5 | Söùc khaùng thuûng thanh, N |  |  |  |  | ASTM D 4833 | 415 | 400 |  | 405 |  | 407
6 | Rôi coân, mm |  |  |  |  | ISO 13433 | 20 | 20.6 |  | 20.3 |  | 20.3
7 | Cöôøng ñoä xeù raùch hình thang, N |  |  |  |  | ASTM D 4533 | 400 | 420 |  | 405 |  | 408 | 0
8 | Löu löôïng thaám ñöùng, H=5Omm, l/m2/s |  |  |  |  | ISO 11058 | 88 | 90 |  | 89 |  | 89
9 | Khoái löôïng ñôn vò, g/m2 |  |  |  |  | ASTM D 4632 | 199.7 | 203.2 |  | 201 |  | 201.3
10 | Ñoä daøy, mm |  |  |  |  | ISO 9863 | 1.5 | 1.6 |  | 1.4 |  | 1.5
11 | Kích thöôùc loã , mm |  |  |  |  | ISO 12956 | 0.11 | 0.11 |  | 0.1 |  | 0.1066667
NGƯỜI THỰC HIỆN Tested By |  |  |  |  | PT. PHÒNG TN Head of Laboratory |  |  |  | GIÁM ĐỐC Director
Đào Công Huân |  |  |  |  | Nguyễn Văn Hồng Chi |  |  | Nguyễn Đăng Khoa
Kết quả trên chỉ có giá trị đối với mẫu do khách hàng gửi tới. | [11 empty] | 07.07WP09.R0-From07.07-TEW28.R0