## PKQ gach xay
CÔNG TY CỔ PHẦN TƯ VẤN KIỂM ĐỊNH XÂY DỰNG PHÍA NAM
SOUTH CONSTRUCTION INSPECTION CONSULTANT JOINT STOCK COMPANY
|  |  | Trụ sở & PTN: Phòng B01-Tòa nhà eTUNNEL | [6 empty] | Văn phòng đại diện: Phòng G01- Tòa nhà PLUG-IN
|  |  | L11-L12 Miếu Nổi P.3 Bình Thạnh HCM, Việt Nam | [6 empty] | 225 Điện Biên Phủ P.15 BT HCM, Việt Nam
|  |  | ĐT: (84).8. 35 123 171 – Fax: (84).8.35 123 181 | [6 empty] | ĐT: (84).8. 8404415~7 – Fax: (84).8. 8404414
|  |  | E-mail: scic@dmc.vn | [6 empty] | Website: http://www.dangminh.vn
Số / Ref: |  |  |  | PHIẾU KẾT QUẢ THỬ NGHIỆM TEST REPORT |  |  |  |  | LAS XD -506
0806-01
Ngày/ Data |  | 2015-08-06 |  | Ban Hành Lần 01 Số Bán 04/ 01 issue-04 Copies |  |  |  |  | Trang 01/01
1 | Tên và ký hiệu mẫu Notation and name of Sample |  |  |  | GẠCH BLOCK BÊ TÔNG M75-390x190
2 | Công trình/Hạng mục Project/Item |  |  |  | XÂY DỰNG MỚI TRỤ SỞ UBND QUẬN THỦ ĐỨC- GIAI ĐoẠN 3
| Địa chỉ/Address |  |  |  | SỐ 43 NGUYỄN VĂN BA- PHƯỜNG TRƯỜNG THỌ - QUẬN THỦ ĐỨC - TP HCM
3 | Số lượng mẫu/ Quantity |  |  |  | 01 mẫu ( 10 viên)
4 | Ngày nhận mẫu/ Received date |  |  |  | 2015-08-03
5 | Khách hàng/ Customer |  |  |  | CÔNG TY TNHH MỘT THÀNH VIÊN DỊCH VỤ CÔNG ÍCH QUẬN THỦ ĐỨC
| Địa chỉ/Address |  |  |  | SỐ 11 KHỔNG TỬ - PHƯỜNG TRƯỜNG THỌ - QUẬN THỦ ĐỨC- TP HCM
6 | Phương pháp thử nghiệm Test methods |  |  |  | TCVN 6477-2011
7 | Kết quả thử nghiệm/Test result
STT | Chỉ tiêu thử nghiệm Test Targets |  |  |  |  | Phương pháp thử Test Method | Kết quả thử nghiệm Test results
1 | Kích thước hình học, Geometry dimension |  |  |  | mm | TCVN 6477-2011 | Lần 1 | Lần 2 | Lần 3 | Trung Bình
|  |  | · Chiều dài / Length |  |  |  | 390 | 390 | 390 | 390
|  |  | · Chiều rộng / Width |  |  |  | 190 | 190 | 190 | 190
|  |  | · Chiều cao / Height |  |  |  | 190 | 190 | 190 | 190
2 | Cường độ nén, Compressive strength |  |  |  |  | TCVN 6477-2011
| Lực nén Compression force |  |  |  | kN. |  | 438.4 | 652 | 730 | 10.03077
| Cường độ nén, Compressive strength |  |  |  | MPa. |  | 6.744615 | 10.03077 | 11.23077
3 | Độ hút nước, Water absorption |  |  |  | % | TCVN 6355 - 4 -2009 | 10.19988 | 10.47246 | 10.39817 | 10.35684
| Khối lượng mẫu bảo hòa nước Volume water saturated samples |  |  |  | g |  | 18745 | 18893 | 18771
| Khối lượng mẫu khô Dry sample volume of |  |  |  | g |  | 17010 | 17102 | 17003
4 | Độ rỗng Voids |  |  |  | % |  | 42 | 41.8 | 42.1 | 42
Ghi chú/ Notice: Lực nén K=1.14. Mẫu gạch Belook M75-390x190 trên đạt yêu cầu theo TCVN 6477-2011
NGƯỜI THỰ HIỆN |  |  |  | PT PHÒNG THÍ NGHIỆM |  |  |  | PHÓ GIÁM ĐỐC
Tested by |  |  |  | For Head of Testing Laboratory |  |  |  | Vice Director
ĐÀO CÔNG HUÂN |  |  |  | NGUYỄN NGỌC GIANG |  |  |  | NGUYỄN VĂN HỒNG CHI
Các kết quả thử nghiệm ghi trong phiếu này chỉ có giá trị đối với mẫu do khách hàng yêu cầu. | [9 empty] | 07.07WP09.R0-From07.07-REP35.R1