## FORM
1 | 2 |  | 3 | 4 | [7 empty] | 5 | 6 | 7 | 8 | 9 | 10
COÂNG TY COÅ PHAÀN TÖ VAÁN KIEÅM ÑÒNH XAÂY DÖÏNG PHÍA NAM
SOUTH CONSTRUCTION INSPECTION CONSULTANT JOINT STOCK COMPANY
|  |  | Trụ sở & PTN: Phòng B01-Tòa nhà eTUNNEL | [8 empty] | 10: Văn phòng đại diện: Phòng G01- Tòa nhà PLUG-IN
|  |  | L11-L12 Miếu Nổi P.3 Bình Thạnh HCM, Việt Nam | [8 empty] | 10: 225 Điện Biên Phủ P.15 BT HCM, Việt Nam
|  |  | ĐT: (84).8. 35 123 171 – Fax: (84).8.35 123 181 | [8 empty] | 10: ĐT: (84).8. 8404415~7 – Fax: (84).8. 8404414
|  |  | E-mail: scic@dmc.vn | [8 empty] | 10: Website: http://www.dangminh.vn
Số/ Ref.No: |  |  |  |  | PHIEÁU KEÁT QUÛA THÖÛ NGHIEÄM TEST REPORT | [6 empty] | 7: LAS-XD - 506
Ngaøy/ Date: | [11 empty] | 7: Trang 1/1
1 | Khaùch haøng/ Custommer |  |  |  |  | : | COÂNG TY XAÂY LAÉP 394
2 | Đòa chæ/ Address |  |  |  |  | :
3 | Coâng trình/ Project |  |  |  |  | : | Trung taâm giaùo duïc Quoác Phoøng
4 | Đòa ñieåm/ Location |  |  |  |  | : | Xaõ ñoâng Hoøa, huyeän Dó An, tænh Bình Döông
5 | Haïng muïc/ Items |  |  |  |  | : | Ñaøi nöôùc & beå nöôùc ngaàm
6 | Tieâu chuaån TN/ Test method |  |  |  |  | : | TCXDVN 240:2000
7 | Yeâu caàu TN/ Test requirement |  |  |  |  | : | Kieåm tra vò trí coát theùp trong beâ toâng
8 | Ngaøy thí nghieäm/ Testing date |  |  |  |  | : | 2009-04-23
9 | Keát quaû/ Test result |  |  |  |  | :
STT | Teân & kí hieäu |  |  | Noäi duïng |  |  |  | Keát quaû ño khoaûng caùch giöõa 2 thanh theùp lieàn keà, mm |  |  | Ghi chuù
[8 empty] | Vò trí 1 | Vò trí 2 | Vò trí 3
1 | Ñaøi nöôùc |  |  | Khoaûng caùch coát theùp lôùp ngoaøi |  |  |  | 152 | 147 | 150 | Boá trí coát theùp theo thieát keá a150
2 | Ñaøi nöôùc |  |  | Khoaûng caùch coát theùp lôùp trong |  |  |  | 155 | 146 | 151 | Boá trí coát theùp theo thieát keá a150
| Ghi chuù: | Vò trí kieåm tra theo yeâu caàu cuûa khaùch haøng
PT Phoøng TN | [10 empty] | Giaùm Ñoác
For Head of Testing Laboratory | [10 empty] | Director
Th.s Nguyeãn Tröôøng Haûi | [10 empty] | Ks. Nguyeãn Ñaêng Khoa
1. Caùc keát quûa thöû nghieäm ghi trong phieáu naøy chæ coù giaù trò ñoái vôùi maãu do khaùch haøng chæ ñònh. | [11 empty] | 10: 07.07WP09.R0-From07.07-REP37.R0