## PKQ gach Gom op lat (3)
1 | 2 | 3 | 4 | 5 | 6 | 7 | 8 | 9 | 10 | 11 | 12
CÔNG TY CỔ PHẦN TƯ VẤN KIỂM ĐỊNH XÂY DỰNG PHÍA NAM
SOUTH CONSTRUCTION INSPECTION CONSULTANT JOINT STOCK COMPANY
|  |  | Trụ sở & PTN: Phòng B01-Tòa nhà eTUNNEL | [7 empty] | Văn phòng đại diện: Phòng G01- Tòa nhà PLUG-IN
|  |  | L11-L12 Miếu Nổi P.3 Bình Thạnh HCM, Việt Nam | [7 empty] | 225 Điện Biên Phủ P.15 BT HCM, Việt Nam
|  |  | ĐT: (84).8.5 170886~7 – Fax: (84).8. 5170335 | [7 empty] | ĐT: (84).8. 8404415~7 – Fax: (84).8. 8404414
|  |  | E-mail: scic@dmc.vn | [7 empty] | Website: http://www.dangminh.vn
HSS |  |  | PHIEÁU KEÁT QUAÛ THÖÛ NGHIEÄM GAÏCH GOÁM OÁP LAÙT | [5 empty] | LAS-XD 507
Ngày / / | 2009-04-16 | [7 empty] | Trang 1/1
1. Khách hàng |  |  | Chi nhaùnh coâng ty TNHH Quoác teá Lieân doanh ViNaTa
2. Địa chỉ |  |  | 171, Voõ Thò Saùu, Quaän 3, TP Hoà Chí Minh
3. Công trình |  |  | KELAPSTIC VIET NAM FACTORY
4. Địa chỉ |  |  | KCN VSIP2 HUYEÄN BEÁN CAÙT, BÌNH DÖÔNG
5.Tên và ký hiệu mẫu |  |  | Gaïch goám oáp laùt (400x 250 x 8 ) mm
6. Nguồn gốc mẫu |  |  | Do khaùch haøng cung caáp
7. Tiêu chuẩn |  |  | TCVN 6415 : 2005
8. Ngày nhận mẫu |  |  | 2009-04-07
9. Số lượng mẫu |  |  | 01 maãu ( 08 vieân )
10. Kết quả thử nghiệm
STT | Chỉ tiêu thử nghiệm |  |  | Mức chất lượng theo TCVN 7745 : 2007 |  | Kết quả thử nghiệm
[6 empty] | Viên 1 | Viên 2 | Viên 3 | Viên 4 | Viên 5 | Trung bình | Khối lượng thể tích, Kg/m3
1 | Chiều dàaøi, mm |  |  | ± 5 |  | 400 | 398 | 399 | 398 | 399 | 399
2 | Chiều roäng, mm |  |  | ± 5 |  | 249 | 250 | 249 | 249 | 248 | 249
3 | Chieøu daøy, mm |  |  | Khoâng quy ñònh |  | 8,1 | 8,0 | 8,0 | 8,0 | 7,9 | 8,0
4 | Ñoä thaúng caïnh, % |  |  | ± 0,5 |  | 0,30 | 0,20 | 0,30 | 0,40 | 0,20 | 0,28
5 | Ñoä vuoâng goùc, % |  |  | ± 0,6 |  | 0,15 | 0,20 | 0,30 | 0,25 | 0,30 | 0,26
6 | Ñoä phaúng maët, % |  |  | ± 0,5 |  | 0,20 | 0,40 | 0,25 | 0,20 | 0,30 | 0,27
7 | Ñoä huùt nöôùc, % |  |  | 10 < E |  | 11,7 | 12,6 | 11,9 | 12,2 | 11,8 | 12 | MPa (daN/cm2)
8 | Ñoä beàn uoán, MPa |  |  | min 10 |  | 10,8 | 11,3 | 11,9 | 12,4 | 9,8 | 11.2
9 | Ñoä cöùng beà maët thang Mohs, Mohs |  |  | min 3 |  | 3 | 3 | 4 | 3 | 3 | 3
Nhận xeùt : |  | Dựa vào mức chỉ tiêu chất lượng qui định theo TCVN 7745 : 2007, Hầu hết các chỉ tiêu chất lượng đã thử nghiệm theo yêu cầu của khách hàng của mẫu thử này phù hợp vởi yêu cầu kỷ thuật với tiêu chuẩn nêu trên. Tuy nhiên , theo tiêu chuẩn mổi chỉ tiêu thử nghiệm phải là 10 viên và một số chỉ tiêu chất lượng còn lại mới có đủ điều kiện đánh giá đầy đủ
PT PHÒNG TN ForHead of Testing Laboratory | [7 empty] | Giám đốc Director
Th.s Nguyễn Trường Hải | [7 empty] | Ks. Nguyễn Đăng Khoa
1. Các kết quả thử nghiệm ghi trong phiếu này chỉ có giá trị đối với mẫu do khách hàng gửi đến. | [10 empty] | 07.07WP09.R0-From07.07-REP30.R1
2. Keát quaû thöû nghieäm trung bình cho 05 vieân gaïch
KLTT=
KLöôïng vieân,Kg
Theå tích,m3

## PKQ gach Gom op lat (2)
1 | 2 | 3 | 4 | 5 | 6 | 7 | 8 | 9 | 10 | 11 | 12
CÔNG TY CỔ PHẦN TƯ VẤN KIỂM ĐỊNH XÂY DỰNG PHÍA NAM
SOUTH CONSTRUCTION INSPECTION CONSULTANT JOINT STOCK COMPANY
|  |  | Trụ sở & PTN: Phòng B01-Tòa nhà eTUNNEL | [7 empty] | Văn phòng đại diện: Phòng G01- Tòa nhà PLUG-IN
|  |  | L11-L12 Miếu Nổi P.3 Bình Thạnh HCM, Việt Nam | [7 empty] | 225 Điện Biên Phủ P.15 BT HCM, Việt Nam
|  |  | ĐT: (84).8.35 123 171 – Fax: (84).8.35 123 181 | [7 empty] | ĐT: (84).8. 8404415~7 – Fax: (84).8. 8404414
|  |  | E-mail: scic@dmc.vn | [7 empty] | Website: http://www.dangminh.vn
HSS |  |  | PHIEÁU KEÁT QUAÛ THÖÛ NGHIEÄM GAÏCH GOÁM OÁP LAÙT | [5 empty] | LAS-XD 506
Ngày / / | [8 empty] | Trang 1/1
1. Khách hàng |  |  | Chi nhaùnh coâng ty TNHH Quoác teá Lieân doanh ViNaTa
2. Địa chỉ |  |  | 171, Voõ Thò Saùu, Quaän 3, TP Hoà Chí Minh
3. Công trình |  |  | KELAPSTIC VIET NAM FACTORY
4. Địa chỉ |  |  | KCN VSIP2 HUYEÄN BEÁN CAÙT, BÌNH DÖÔNG
5.Tên và ký hiệu mẫu |  |  | Gaïch goám oáp laùt (250x250x8 ) mm
6. Nguồn gốc mẫu |  |  | Do khaùch haøng cung caáp
7. Tiêu chuẩn |  |  | TCVN 6415 : 2005
8. Ngày nhận mẫu
9. Số lượng mẫu |  |  | 01 maãu ( 08 vieân )
10. Kết quả thử nghiệm
STT | Chỉ tiêu thử nghiệm |  |  | Mức chất lượng theo TCVN 7745 : 2007 |  | Kết quả thử nghiệm
[6 empty] | Viên 1 | Viên 2 | Viên 3 | Viên 4 | Viên 5 | Trung bình | Khối lượng thể tích, Kg/m3
1 | Chiều dàaøi, mm |  |  | ± 5 |  | 249 | 248 | 249 | 248 | 249 | 249
2 | Chiều roäng, mm |  |  | ± 5 |  | 249 | 249 | 248 | 248 | 249 | 249
3 | Chieøu daøy, mm |  |  | Khoâng quy ñònh |  | 8,2 | 8,0 | 8,1 | 8,0 | 8,1 | 8,1
4 | Ñoä thaúng caïnh, % |  |  | ± 0,5 |  | 0,20 | 0,30 | 0,38 | 0,25 | 0,30 | 0,29
5 | Ñoä vuoâng goùc, % |  |  | ± 0,6 |  | 0,40 | 0,30 | 0,25 | 0,30 | 0,35 | 0,32
6 | Ñoä phaúng maët, % |  |  | ± 0,5 |  | 0,15 | 0,20 | 0,15 | 0,30 | 0,35 | 0,23
7 | Ñoä huùt nöôùc, % |  |  | 3< E ≤ 6 |  | 3,3 | 3,5 | 3,7 | 3,2 | 3,9 | 3,5 | MPa (daN/cm2)
8 | Ñoä beàn uoán, MPa |  |  | min 20 |  | 20,1 | 21,3 | 22,0 | 24,3 | 19,8 | 21,5
9 | Ñoä cöùng beà maët thang Mohs, Mohs |  |  | min 5 |  | 5 | 4 | 5 | 5 | 5 | 5
Nhận xeùt : |  | Dựa vào mức chỉ tiêu chất lượng qui định theo TCVN 7745 : 2007, Hầu hết các chỉ tiêu chất lượng đã thử nghiệm theo yêu cầu của khách hàng của mẫu thử này phù hợp vởi yêu cầu kỷ thuật với tiêu chuẩn nêu trên. Tuy nhiên , theo tiêu chuẩn mổi chỉ tiêu thử nghiệm phải là 10 viên và một số chỉ tiêu chất lượng còn lại mới có đủ điều kiện đánh giá đầy đủ
PT PHÒNG TN ForHead of Testing Laboratory | [7 empty] | Giám đốc Director
Th.s Nguyễn Trường Hải | [7 empty] | Ks. Nguyễn Đăng Khoa
1. Các kết quả thử nghiệm ghi trong phiếu này chỉ có giá trị đối với mẫu do khách hàng gửi đến. | [10 empty] | 07.07WP09.R0-From07.07-REP30.R1
2. Keát quaû thöû nghieäm trung bình cho 05 vieân gaïch
KLTT=
KLöôïng vieân,Kg
Theå tích,m3

## PKQ gach Gom op lat
1 | 2 | 3 | 4 | 5 | 6 | 7 | 8 | 9 | 10 | 11 | 12
CÔNG TY CỔ PHẦN TƯ VẤN KIỂM ĐỊNH XÂY DỰNG PHÍA NAM
SOUTH CONSTRUCTION INSPECTION CONSULTANT JOINT STOCK COMPANY
|  |  | Trụ sở & PTN: Phòng B01-Tòa nhà eTUNNEL | [7 empty] | Văn phòng đại diện: Phòng G01- Tòa nhà PLUG-IN
|  |  | L11-L12 Miếu Nổi P.3 Bình Thạnh HCM, Việt Nam | [7 empty] | 225 Điện Biên Phủ P.15 BT HCM, Việt Nam
|  |  | ĐT: (84).8.5 170886~7 – Fax: (84).8. 5170335 | [7 empty] | ĐT: (84).8. 8404415~7 – Fax: (84).8. 8404414
|  |  | E-mail: scic@dmc.vn | [7 empty] | Website: http://www.dangminh.vn
HSS |  |  | PHIEÁU KEÁT QUAÛ THÖÛ NGHIEÄM GAÏCH GOÁM OÁP LAÙT | [5 empty] | LAS-XD 507
Ngày / / | [8 empty] | Trang 1/1
1. Khách hàng |  |  | Chi nhaùnh coâng ty TNHH Quoác teá Lieân doanh ViNaTa
2. Địa chỉ |  |  | 171, Voõ Thò Saùu, Quaän 3, TP Hoà Chí Minh
3. Công trình |  |  | KELAPSTIC VIET NAM FACTORY
4. Địa chỉ |  |  | KCN VSIP2 HUYEÄN BEÁN CAÙT, BÌNH DÖÔNG
5.Tên và ký hiệu mẫu |  |  | Gaïch goám oáp laùt (400x400x7,8 ) mm
6. Nguồn gốc mẫu |  |  | Do khaùch haøng cung caáp
7. Tiêu chuẩn |  |  | TCVN 6415 : 2005
8. Ngày nhận mẫu
9. Số lượng mẫu |  |  | 01 maãu ( 08 vieân )
10. Kết quả thử nghiệm
STT | Chỉ tiêu thử nghiệm |  |  | Mức chất lượng theo TCVN 7745 : 2007 |  | Kết quả thử nghiệm
[6 empty] | Viên 1 | Viên 2 | Viên 3 | Viên 4 | Viên 5 | Trung bình | Khối lượng thể tích, Kg/m3
1 | Chiều dàaøi, mm |  |  | ± 5 |  | 396 | 396 | 396 | 396 | 396 | 396
2 | Chiều roäng, mm |  |  | ± 5 |  | 396 | 396 | 396 | 396 | 396 | 396
3 | Chieøu daøy, mm |  |  | Khoâng quy ñònh |  | 7.8 | 7.8 | 7.8 | 7.8 | 7.8 | 7.8
4 | Ñoä thaúng caïnh, % |  |  | ± 0,5 |  | 0,25 | 0,30 | 0,30 | 0,40 | 0,45 | 0,34
5 | Ñoä vuoâng goùc, % |  |  | ± 0,6 |  | 0,30 | 0,24 | 0,20 | 0,30 | 0,40 | 0,29
6 | Ñoä phaúng maët, % |  |  | ± 0,5 |  | 0,20 | 0,20 | 0,18 | 0,20 | 0,30 | 0,22
7 | Ñoä huùt nöôùc, % |  |  | 0,5 < E ≤ 3 |  | 0,7 | 0,9 | 1,2 | 1,3 | 1,4 | 1,1 | MPa (daN/cm2)
8 | Ñoä beàn uoán, MPa |  |  | min 30 |  | 31,2 | 30,5 | 29,8 | 32,5 | 34,1 | 31.6
9 | Ñoä cöùng beà maët thang Mohs, Mohs |  |  | min 5 |  | 5 | 5 | 5 | 4 | 5 | 5
Nhận xeùt : |  | Dựa vào mức chỉ tiêu chất lượng qui định theo TCVN 7745 : 2007, Hầu hết các chỉ tiêu chất lượng đã thử nghiệm theo yêu cầu của khách hàng của mẫu thử này phù hợp vởi yêu cầu kỷ thuật với tiêu chuẩn nêu trên. Tuy nhiên , theo tiêu chuẩn mổi chỉ tiêu thử nghiệm phải là 10 viên và một số chỉ tiêu chất lượng còn lại mới có đủ điều kiện đánh giá đầy đủ
PT PHÒNG TN ForHead of Testing Laboratory | [7 empty] | Giám đốc Director
Th.s Nguyễn Trường Hải | [7 empty] | Ks. Nguyễn Đăng Khoa
1. Các kết quả thử nghiệm ghi trong phiếu này chỉ có giá trị đối với mẫu do khách hàng gửi đến. | [10 empty] | 07.07WP09.R0-From07.07-REP30.R1
2. Keát quaû thöû nghieäm trung bình cho 05 vieân gaïch
KLTT=
KLöôïng vieân,Kg
Theå tích,m3