## 19.11-3
1 | 2 | 3 | 4 | 5 | 6 | 7 | 8 | 9 | 10 | 11
CÔNG TY CỔ PHẦN TƯ VẤN KIỂM ĐỊNH XÂY DỰNG PHÍA NAM
SOUTH CONSTRUCTION INSPECTION CONSULTANT JOINT STOCK COMPANY
|  |  | Trụ sở & PTN: Phòng B01-Tòa nhà eTUNNEL | [6 empty] | Văn phòng đại diện: Phòng G01- Tòa nhà PLUG-IN
|  |  | L11-L12 Miếu Nổi P.3 Bình Thạnh HCM, Việt Nam | [6 empty] | 223 Điện Biên Phủ P.15 BT HCM, Việt Nam
|  |  | ĐT: (84).8.35 123 171 – Fax: (84).8. 35 123 181 | [6 empty] | ĐT: (84).8. 8404415~7 – Fax: (84).8. 8404412
|  |  | E-mail:scic@dmc.vn | [6 empty] | Website: http://www.dangminh.vn
Số (Ref.No): |  |  |  | PHIẾU KẾT QUẢ THỬ NGHIỆM ĐẤT TEST REPORT OF SOIL |  |  |  |  | LAS-XD-506
Ngày (Date): | [8 empty] | Trang/ Page 1/1
1 | Khách hàng/ Customer
2 | Địa chỉ/Address
3 | Công trình/ Project
4 | Địa chỉ công trình/ Location
5 | Hạng mục/ Items
6 | Lớp/ Layer
7 | Vị trí/ Position | [9 empty] | Töø vò trí 1 ñeán vò trí 20 / Form Position 1 to 20
8 | Tiêu chuẩn / Test method
9 | Yêu cầu thí nghiệm/ Test requirement | [9 empty] | Kiểm tra độ chặt nền / Compaction factor test K95
10 | Ngày thí nghiệm/ Testing date
11 | Kết quả/ Test Result
STT. No. | Lý trình thí nghiệm/ Test Location |  |  | Dao vòng số/ Ring Knife | Thể tích | KL mẫu | KLTT mẫu | Độ ẩm | KLTT mẫu | Độ chặt
[5 empty] | dao vòng | trong Dao | ướt gw | thực tế | khô gk | K =
[5 empty] | Volume | Weight | Wet | Moisture | Dry | Compaction
[5 empty] | of hole | of sample | density | content | density | factor
[5 empty] | Vh(cm³) | G(g) | (g/cm³) | W(%) | (g/cm³) | gk/gk,max
1 | Vị trí / Position 1 |  |  | 1 | 609 | 1033 | 1.696223 | 14.8 | 1.477546 | 0.9211636
2 | Vị trí / Position 2 |  |  | 1 | 609 | 1053 | 1.729064 | 18 | 1.465309 | 0.913534
3 | Vị trí / Position 3 |  |  | 1 | 609 | 1015 | 1.666667 | 14.2 | 1.459428 | 0.9098678
4 | Vị trí / Position 4 |  |  | 2 | 214 | 367 | 1.714953 | 15.8 | 1.480961 | 0.9232926
5 | Vị trí / Position 5 |  |  | 1 | 609 | 1039 | 1.706076 | 17.2 | 1.455696 | 0.9075411
6 | Vị trí / Position 6 |  |  | 2 | 214 | 372 | 1.738318 | 18.2 | 1.470658 | 0.9168691
7 | Vị trí / Position 7 |  |  | 1 | 609 | 1008 | 1.655172 | 14 | 1.451906 | 0.9051781
8 | Vị trí / Position 8 |  |  | 1 | 609 | 1057 | 1.735632 | 18.2 | 1.468386 | 0.9154526
9 | Vị trí / Position 9 | [5 empty] | #DIV/0! |  | #DIV/0! | #DIV/0!
10 | Vị trí / Position 10 | [5 empty] | #DIV/0! |  | #DIV/0! | #DIV/0!
11 | Vị trí / Position 11 | [5 empty] | #DIV/0! |  | #DIV/0! | #DIV/0!
12 | Vị trí / Position 12 | [5 empty] | #DIV/0! |  | #DIV/0! | #DIV/0!
13 | Vị trí / Position 13 | [5 empty] | #DIV/0! |  | #DIV/0! | #DIV/0!
14 | Vị trí / Position 14 | [5 empty] | #DIV/0! |  | #DIV/0! | #DIV/0!
15 | Vị trí / Position 15 | [5 empty] | #DIV/0! |  | #DIV/0! | #DIV/0!
16 | Vị trí / Position 16 | [5 empty] | #DIV/0! |  | #DIV/0! | #DIV/0!
17 | Vị trí / Position 17 | [5 empty] | #DIV/0! |  | #DIV/0! | #DIV/0!
18 | Vị trí / Position 18 | [5 empty] | #DIV/0! |  | #DIV/0! | #DIV/0!
19 | Vị trí / Position 19 | [5 empty] | #DIV/0! |  | #DIV/0! | #DIV/0!
20 | Vị trí / Position 20 | [5 empty] | #DIV/0! |  | #DIV/0! | #DIV/0!
Ghi chú/ Notes:
- KLTT khô lớn nhất của mẫu khi đầm chặt tiêu chuẩn/ Maximum dry density of the standard compacted sample | [8 empty] | 1.604 | g/cm3:
- KLTT của cát tiêu chuẩn/ Density of standard sand, | [9 empty] | g/cm3:
NGƯỜI THỰC HIỆN |  |  |  | PT PHÒNG TN |  |  | GIÁM ĐỐC
Tested By |  |  |  | Head of Laboratory |  |  | Director
Nguyễn Đăng Khoa
Các kết quả thử nghiệm ghi trong phiếu này chỉ có giá trị đối với mẫu do khách hàng chỉ định. | [9 empty] | 07.07WP09.R0-From07.07-REP04.R0
Test result are valided for namely and position assigned by customer only