## PKQ NEN 15x15 title
CÔNG TY CỔ PHẦN TƯ VẤN KIỂM ĐỊNH XÂY DỰNG PHÍA NAM
SOUTH CONSTRUCTION INSPECTION CONSULTANT JOINT STOCK COMPANY (SCIC)
|  |  | Trụ sở & PTN: Phòng B01-Tòa nhà eTUNNEL | [10 empty] | Văn phòng đại diện: Phòng G01- Tòa nhà PLUG-IN
|  |  | L11-L12 Miếu Nổi P.3 Bình Thạnh HCM, Việt Nam | [10 empty] | 223 Điện Biên Phủ P.15 BT HCM, Việt Nam
|  |  | ĐT: (84).8.35 123 171 – Fax: (84).8. 35 123 181 | [10 empty] | ĐT: (84).8. 8404415~7 – Fax: (84).8. 8404412
|  |  | E-mail:scic@dmc.vn | [10 empty] | Website: http://www.dangminh.vn
Số/Ref: |  |  |  | PHIẾU KẾT QUẢ THỬ NGHIỆM TEST REPORT | [7 empty] | LAS-XD - 506
1124-04
Ngày/Date: |  | 2010-11-24 |  | Ban Haønh Laàn 01 Soá Baûn 05/ 01 issue-05 Copies | [7 empty] | Trang 1/1
1 | Khách hàng/ Customer |  |  |  |  | : | CHI NHÁNH CÔNG TY TNHH QUỐC TẾ LIÊN DOANH VINATA
VINATA INTERNATIONAL JOINT VENTURE LTD.,CO- HCHIMINH CITY BRANCH
| Địa chỉ/ Address |  |  |  |  | : | 171 Võ Thị Sáu - Quận 3 - Tp HCM/ 171 VTS, 3distrut, TP Ho Chi Minh City
2 | Công trình/ Project |  |  |  |  | : | VECO
3 | Địa chỉ/ Address |  |  |  |  | : | KCN PHÚ AN THẠNH - AN THẠNH - BẾN LỨC - LONG AN/ IZ PHU AN THANH - AN THANH - BEN LUC - LONG AN
4 | Tên mẫu/ Name of sample |  |  |  |  | : | Mác vữa 75/ Mark 75 mortar
5 | Số lượng mẫu/ Quantity |  |  |  |  | : | 02 viên/ 02 cubes
6 | Ngày nhận mẫu/ Receiving date |  |  |  |  | : | 2010-11-03
7 | Yêu cầu thử nghiệm/ Test requirement |  |  |  |  | : | Kiểm tra nén mác vữa 75, 28 ngày/ Check 75 should wear moitar 28 days
8 | Đơn vị cung cấp bê tông/ Provide Conerete units | [5 empty] | Khách hàng không cung cấp chi tiết/ Customers who do not provide detailed | [7 empty] | Customers who do not provide detailed
9 | Phương pháp thử nghiệm/ Test method |  |  |  |  | : | TCVN 3118: 1993
10 | Kết quả thử nghiệm/ Test result |  |  |  |  | :
STT/ No | Ký hiệu mẫu/ Notation of sample |  |  | Kích thước mẫu, mm Dimension of sample |  |  |  | Ngày đúc Date of casting | Ngày thử Date of testing | Lực phá hủy, kN Load of failure of sample | Cường độ nén, MPa Compressive strength |  | Cường độ TB, MPa Average compressive strength
|  |  |  | Dài Length | Rộng width | Cao height
1 | Mác vữa MPa 7.5/ Mark morttar 75 Mpa |  |  | 70.7 | 70.7 | 70.7 |  | 2010-10-27 | 2010-11-24 | 59.6 | 11.9236 |  | #VALUE!
|  |  |  | 70.7 | 70.7 | 70.7 |  | 2010-10-27 | 2010-11-24 | 62.5 | 12.50378
|  |  |  | 70.7 | 70.7 | 70.7 |  | 2010-10-28 | 2010-11-25 | 63.5 | 12.70384
2 | Mác vữa MPa 7.5/ Mark morttar 75 Mpa |  |  | 70.7 | 70.7 | 70.7 |  | 2010-10-27 | 2010-11-24 | 65.76667 | 13.15731 |  | #VALUE!
|  |  |  | 70.7 | 70.7 | 70.7 |  | 2010-10-27 | 2010-11-24 | 67.71667 | 13.54742
|  |  |  | 70.7 | 70.7 | 70.7 |  | 2010-10-28 | 2010-11-25 | 69.66667 | 13.93754
3 | Mác vữa MPa 7.5/ Mark morttar 75 Mpa |  |  | 70.7 | 70.7 | 70.7 |  | 2010-10-27 | 2010-11-24 | 71.61667 | 14.32766 |  | #VALUE!
|  |  |  | 70.7 | 70.7 | 70.7 |  | 2010-10-27 | 2010-11-24 | 73.56667 | 14.71778
|  |  |  | 70.7 | 70.7 | 70.7 |  | 2010-10-28 | 2010-11-25 | 75.51667 | 15.1079
NGƯỜI THỰC HIỆN | [5 empty] | PT.PHÒNG THÍ NGHIỆM | [5 empty] | GIÁM ĐỐC
Tested by | [5 empty] | Laboratory in charge | [5 empty] | Director
Đào Công Huân
[6 empty] | Nguyễn Văn Hồng Chi | [5 empty] | Nguyễn Đăng Khoa
1. Các kết quả thử nghiệm ghi trong phiếu này chỉ có giá trị đối với mẫu do khách hàng gửi đến. | [13 empty] | 07.07WP09.RO-From07.07-REP02.RO
Formulas:
Ngày thử Date of testing = [Ngày đúc Date of casting]+28
Note on J11: KeToanCT:

## Phieu Ket Qua Thep(07.07-REP02) (hidden)
CÔNG TY CỔ PHẦN TƯ VẤN KIỂM ĐỊNH XÂY DỰNG PHÍA NAM
SOUTH CONSTRUCTION INSPECTION CONSULTANT JOINT STOCK COMPANY
|  |  |  | Trụ sở & PTN: Phòng B02-Tòa nhà eTUNNEL | [13 empty] | Văn phòng đại diện: Phòng G01- Tòa nhà PLUG-IN
|  |  |  | L11-L12 Miếu Nổi P.3 Bình Thạnh HCM, Việt Nam | [13 empty] | 223 Điện Biên Phủ P.15 BT HCM, Việt Nam
|  |  |  | ĐT: (84).8.5 170886~7 – Fax: (84).8. 5170355 | [13 empty] | ĐT: (84).8. 8404415~7 – Fax: (84).8. 8404412
|  |  |  | E-mail: scic@dmc.vn | [13 empty] | Website: http://www.dangminh.vn
SỐ/Ref: |  |  |  |  | PHIẾU KẾT QUẢ THỬ NGHIỆM TEST REPORT | [10 empty] | LAS-XD-506
Ngày/Date:
1 | Tên và ký hiệu mẫu Notation and name of Sample | [5 empty] | THÉP XÂY DỰNG - REBAR
2 | Công trình/Hạng mục Project/Item
3 | Số lượng mẫu Quantity
4 | Ngày nhận mẫu Received date
5 | Khách hàng Customer
Địa chỉ Address
6 | Phương pháp thử nghiệm Test methods
7 | Thông tin mẫu thử Sample specification
|  | Mẫu do By | [5 empty] | lấy gia công, cung cấp The samples were sampled, made
8 | Tình trang mẫu khi nhận
Received sample condition
9 | Điều kiện thử nghiệm
Test conditions
[7 empty] | Nhiệt độ: | [5 empty] | Độ ẩm
[7 empty] | Temperature |  |  | ( ) |  | oC | Moisture | ( ) |  |  | %
10 | Kết quả thử nghiệm/Test result
Ký hiệu mẫu |  |  | Kích thước mẫu, mm | [7 empty] | Lực kéo chảy, kN | Giới hạn chảy, kN/cm2 | Lực kéo đứt kN |  | Giới hạn bền Mpa |  | Độ giãn dài tương đối %
|  |  | Khối lương, g |  |  | Chiều dài, cm |  |  | Đường kính, mm
#DIV/0!
TRƯỞNG PHÒNG TN Head of Testing Laboratory | [13 empty] | GIÁM ĐỐC Director
1. Các kế quả thử nghiệm ghi trong phiếu này chỉ có giá trị đối với mẫu do khách hàng gửi đến
2. Phiếu này thuộc quyền sở hữu hợp pháp của Khách hàng, mọi hoạt động sử dụng phiếu này do Khách hàng định.
07.07WP09.R0-From07.07-REP02.R0