## Phieu Ket Qua BT(07.07-REP01)
1 | 2 | 3 | 4 | 5 | 6 | 7 | 8 | 9 | 10 | 11 | 12 | 13 | 14 | 15 | 16 | 17 | 18 | 19 | 20 | 21 | 22 | 23 | 24 | 25 | 26 | 27
CÔNG TY CỔ PHẦN TƯ VẤN KIỂM ĐỊNH XÂY DỰNG PHÍA NAM
SOUTH CONSTRUCTION INSPECTION CONSULTANT JOINT STOCK COMPANY
|  |  |  | Trụ sở & PTN: Phòng B01-Tòa nhà eTUNNEL | [21 empty] | Văn phòng đại diện: Phòng G01- Tòa nhà PLUG-IN
|  |  |  | L11-L12 Miếu Nổi P.3 Bình Thạnh HCM, Việt Nam | [21 empty] | 223 Điện Biên Phủ P.15 BT HCM, Việt Nam
|  |  |  | ĐT: (84).8.5 170886 – Fax: (84).8. 5170335 | [21 empty] | ĐT: (84).8. 8404415~7 – Fax: (84).8. 8404412
|  |  |  | E-mail: scic@dmc.vn | [21 empty] | Website: http://www.dangminh.vn
SỐ/Ref: | [6 empty] | PHIẾU KẾT QUẢ THỬ NGHIỆM TEST REPORT | [15 empty] | LAS-XD-506
0806-03
Ngày/Date: |  |  | 2009-08-06 |  |  |  | Ban Haønh Laàn 01 Soá Baûn 04/ 01 issue-04 Copies | [15 empty] | Trang 01/02 |  |  |  |  | Ban Haønh Laàn 01 Soá Baûn 03/ 01 issue-03 Copies
1. Tên và ký hiệu mẫu | [6 empty] | CỌC BÊ TÔNG LY TÂM ƯNG LỰC TRƯỚC D500, L16000 mm SỐ KMH 195-22/07/09
2. Công trình/Hạng mục | [6 empty] | Môû roäng toång kho Xaêng Daàu Caàn Thô - Giai ñoaïn 2
Địa chỉ công trình | [6 empty] | KCN Traø Noùc 2- TP Caàn Thô | [19 empty] | K
3. Số lượng mẫu | [6 empty] | 01 maãu
4. Ngày nhận mẫu | [6 empty] | 2009-08-04
5. Đơn vị yêu cầu | [6 empty] | COÂNG TY CP BEÂ TOÂNG LY TAÂM THUÛ ÑÖÙC 2
Địa chỉ đơn vị yêu cầu | [6 empty] | Aáp 3, Xaõ An Thaïnh- Huyeän Beán Löùc - Tænh Long An
6. Phương pháp thử nghiệm | [6 empty] | TCVN 7888 : 2008
7. Nội dung kiểm tra | [6 empty] | Thử nghiệm mômen uốn gây nứt
8. Địa điểm kiểm tra | [6 empty] | Mẫu được thử nghiệm tại Cty CP BT Ly tâm Thủ Đức 2 vào ngày 04/08/2009
9. Ngày kiểm tra | [6 empty] | 2009-08-04
10. Điều kiện kiểm tra
- Mẫu thử, chỉ tiêu thử nghiệm và phương pháp thử được thực hiện theo yêu càu của khách hàng.
- Cọc ống bê tông ly tâm ứng lực trước sản xuất theo bản vẽ của công ty CP Btông ly tâm Thủ Đức 2 cung cấp
- Bộ kích thuỷ lực có thang đo 200kN, có vạch chia 0,1 kN
- Thước thép 20 m, có vạch chia 1 mm
- Thước kẹp dài 200mm, vạch chia 0,05 mm
11. Căn cứ kiểm tra
- Yêu cầu kiểm tra số 0806 - 03 ngày 04/06/2009 của công ty CP bê tông ly tâm Thủ Đức 2
- Tiêu chuẩn thử nghiệm TCVN 7888 : 2008
- Bản vẽ số TĐ2- PC- JIS- D500A ngày 12/07/2009 của công ty CP bê tông ly tâm Thủ Đức 2 cung cap
12. Kết quả kiểm tra
- Kích thước của cọc D500, L16000 mm đã kiểm tra phù hợp với bảng 2- phụ lục 3 của tiêu chuẩn TCVN 7888 : 2008 và bản vẽ thiết kế số TĐ2- PC- JIS- D500 ngày 12/07/2009 của Cty BT LT TĐ2 cung cấp
- Sức chịu tải của cọc thử nghiệm tại momen gây nứt và momen tới hạn phù hợp với qui trình cọc D500- L16000mm tại mục 6 và bảng 2 của tiêu chuẩn TCVN 7888 : 2008
12.1 | Tên mẫu |  |  |  | : Cọc ống bê tông cốt thép ly tâm ứng suất trước - D500; L=16000mm
| Số hiệu cọc |  |  |  | : No. KMH 195 (Ngày sản xuất: 22/07/2009)
12.2 | Điều kiện thử nghiệm
- Mẫu thử uốn được thử nghiệm tại Công ty CP bê tông ly tâm Thủ Đức 2 vào ngày 04/08/2009, có sự chứng khiến của khách hàng;
- Số lượng và loại mẫu thử theo chí định của khách hàng;
- Cọc ống bê tông ly tâm ứng lực trước sản xuất theo bản vẽ của công ty CP Btông ly tâm Thủ Đức 2 cung cấp
- Moment uốn gây nứt thiết kế không nhỏ hơn 107 kN.m
- Việc thử nghiệm được thực hiện theo sơ đồ sau:
SƠ ĐỒ THỬ UỐN CỌC ỐNG
1. Các kết quả thử nghiệm ghi trong phiếu này chỉ có giá trị đối với mẫu do khách hàng chỉ định. | [25 empty] | 07.07WP09.R0-From07.07-REP31.R0
SỐ/Ref: | [6 empty] | PHIẾU KẾT QUẢ THỬ NGHIỆM TEST REPORT | [15 empty] | LAS-XD-506
0806-03
Ngày/Date: |  |  | 2009-08-06 |  |  |  | Ban Haønh Laàn 01 Soá Baûn 04/ 01 issue-04 Copies | [15 empty] | Trang 02/02
12.3 | Thiết bị thử nghiệm chính/ Main Testing Equipment:
- Kính thuỷ lực có thang đo 200kN, vạch chia 0,1kN;
- Thước thép 20m, có vạch chia 1mm;
- Thước kẹp dài 200mm, vạch chia 0.05mm;
12.4 | Kích thước cơ bản |  |  |  |  | :
Tên chỉ tiêu/Characteristic | [10 empty] | Mức chỉ tiêu chất lượng(1)/Design Criteria | [7 empty] | Kết quả thử nghiệm/Test result
● Chiều dài/lengnh mm | [10 empty] | 16000 -42 +42 | [7 empty] | 16003
● Chiều dày/ Walt - Thickess mm | [10 empty] | 90 -0không yêu cầu | [7 empty] | 90
● Đường kính ngoài/ Outside diameter mm | [10 empty] | 500-2+5 | [7 empty] | 501 | 501 | 501 | 501 | 501 | 501 | 501 | 501
12.5 | Thửmoment uốn gây nứt/ Cracking bending momet lesn
Tên chỉ tiêu/ Characteristic | [7 empty] | Mức tăng tải/ Rate ofopplying load %
[8 empty] | 40 |  |  | 60 |  | 80 |  |  | 90 |  | 100 |  |  | 105 |  |  | Dỡ tải
● Lực thử uốn/ Bendig load of pile kN | [7 empty] | 11.1 |  |  | 21.1 |  | 31 |  |  | 36 |  | 41 |  |  | 43.5 |  |  | 0
● Moment uốn tương ứng/The correspondig bendig moment, kN.m | [7 empty] | 42.8 |  |  | 64.2 |  | 85.6 |  |  | 96.3 |  | 107 |  |  | 112.4 |  |  | 0
● Độ võng tại điểm giữa cọc/Deflectlon at the middle point of pile, mm | [7 empty] | 0 |  |  | 2 |  | 4 |  |  | 6 |  | 8 |  |  | 10 |  |  | 2
● Số lượng vết nứt trên thân cọc/Number of the visual cracks on pile ody, vết | [7 empty] | 0 |  |  | 0 |  | 0 |  |  | 0 |  | 0 |  |  | 0 |  |  | 0
● Bề rộng của vết nứt lớn nhất/ Width of the maximum crack, mm | [7 empty] | 0 |  |  | 0 |  | 0 |  |  | 0 |  | 0 |  |  | 0 |  |  | 0
12.6 | Đánh giá kết quả thử uốn | [5 empty] | :
Chu kỳ |  |  | Moment uốn |  |  |  |  | Kết quả thử nghiệm |  |  |  |  | Yêu cầu(2) | [6 empty] | Đánh giá
1 |  |  | Moment gây nứt (tương ứng 107 kN.m) |  |  |  |  | Không nứt |  |  |  |  | Không nứt | [6 empty] | Đạt
Ghi chú: (1) Yêu cầu này được quy định tại bảng 1 - phụ lục 3 của TCVN 7888 : 2008 và bản vẽ thiết kế
(2) Yêu cầu này được quy định tại bảng 3 - phụ lục 6 của TCVN 7888 : 2008
NGƯỜI TỰC HIỆN Tset By | [6 empty] | PT PHÒNG TN For Head of Testing Laboratory | [9 empty] | GIÁM ĐỐC Director
[7 empty] | Nguyễn Trường Hải | [9 empty] | Nguyễn Đăng Khoa
1. Các kết quả thử nghiệm ghi trong phiếu này chỉ có giá trị đối với mẫu do khách hàng chỉ định. | [25 empty] | 07.07WP09.R0-From07.07-REP31.R0

## Phieu Ket Qua Thep(07.07-REP02) (hidden)
CÔNG TY CỔ PHẦN TƯ VẤN KIỂM ĐỊNH XÂY DỰNG PHÍA NAM
SOUTH CONSTRUCTION INSPECTION CONSULTANT JOINT STOCK COMPANY
|  |  |  | Trụ sở & PTN: Phòng B02-Tòa nhà eTUNNEL | [13 empty] | Văn phòng đại diện: Phòng G01- Tòa nhà PLUG-IN
|  |  |  | L11-L12 Miếu Nổi P.3 Bình Thạnh HCM, Việt Nam | [13 empty] | 223 Điện Biên Phủ P.15 BT HCM, Việt Nam
|  |  |  | ĐT: (84).8.5 170886~7 – Fax: (84).8. 5170355 | [13 empty] | ĐT: (84).8. 8404415~7 – Fax: (84).8. 8404412
|  |  |  | E-mail: scic@dmc.vn | [13 empty] | Website: http://www.dangminh.vn
SỐ/Ref: |  |  |  |  | PHIẾU KẾT QUẢ THỬ NGHIỆM TEST REPORT | [10 empty] | LAS-XD-506
Ngày/Date:
1 | Tên và ký hiệu mẫu Notation and name of Sample | [5 empty] | THÉP XÂY DỰNG - REBAR
2 | Công trình/Hạng mục Project/Item
3 | Số lượng mẫu Quantity
4 | Ngày nhận mẫu Received date
5 | Khách hàng Customer
Địa chỉ Address
6 | Phương pháp thử nghiệm Test methods
7 | Thông tin mẫu thử Sample specification
|  | Mẫu do By | [5 empty] | lấy gia công, cung cấp The samples were sampled, made
8 | Tình trang mẫu khi nhận
Received sample condition
9 | Điều kiện thử nghiệm
Test conditions
[7 empty] | Nhiệt độ: | [5 empty] | Độ ẩm
[7 empty] | Temperature |  |  | ( ) |  | oC | Moisture | ( ) |  |  | %
10 | Kết quả thử nghiệm/Test result
Ký hiệu mẫu |  |  | Kích thước mẫu, mm | [7 empty] | Lực kéo chảy, kN | Giới hạn chảy, kN/cm2 | Lực kéo đứt kN |  | Giới hạn bền Mpa |  | Độ giãn dài tương đối %
|  |  | Khối lương, g |  |  | Chiều dài, cm |  |  | Đường kính, mm
#DIV/0!
TRƯỞNG PHÒNG TN Head of Testing Laboratory | [13 empty] | GIÁM ĐỐC Director
1. Các kế quả thử nghiệm ghi trong phiếu này chỉ có giá trị đối với mẫu do khách hàng gửi đến
2. Phiếu này thuộc quyền sở hữu hợp pháp của Khách hàng, mọi hoạt động sử dụng phiếu này do Khách hàng định.
07.07WP09.R0-From07.07-REP02.R0