## Phieu Ket Qua BT(07.07-REP01)
CÔNG TY CỔ PHẦN TƯ VẤN KIỂM ĐỊNH XÂY DỰNG PHÍA NAM
SOUTH CONSTRUCTION INSPECTION CONSULTANT JOINT STOCK COMPANY
|  |  |  | Trụ sở & PTN: Phòng B01-Tòa nhà eTUNNEL | [16 empty] | Văn phòng đại diện: Phòng G01- Tòa nhà PLUG-IN
|  |  |  | L11-L12 Miếu Nổi P.3 Bình Thạnh HCM, Việt Nam | [16 empty] | 223 Điện Biên Phủ P.15 BT HCM, Việt Nam
|  |  |  | ĐT: (84).8.5 170886 – Fax: (84).8. 5170335 | [16 empty] | ĐT: (84).8. 8404415~7 – Fax: (84).8. 8404412
|  |  |  | E-mail: scic@dmc.vn | [16 empty] | Website: http://www.dangminh.vn
SỐ/Ref: | [6 empty] | PHIẾU KẾT QUẢ THỬ NGHIỆM TEST REPORT | [10 empty] | LAS-XD-506
0112-01
Ngày/Date: |  |  | 2013-01-12 |  |  |  | Ban Haønh Laàn 01 Soá Baûn 03/ 01 issue-03 Copies | [10 empty] | Trang 01/02 |  |  |  | Ban Haønh Laàn 01 Soá Baûn 03/ 01 issue-03 Copies
1. Đơn vị yêu cầu | [6 empty] | CÔNG TY CỔ PHẦN BÊ TÔNG IBS
2. Địa chỉ đơn vị yêu cầu | [6 empty] | Lô F, Đường số 1, KCN Nhựt Chánh, Huyện Bên Lức, Tỉnh Long An
3. Công trình/Hạng mục | [6 empty] | KIỂM TRA CHẤT LƯỢNG CỌC ĐỊNH KỲ HÀNG NĂM
4. Số lượng mẫu | [6 empty] | 01 cọc
5. Ngày nhận mẫu | [6 empty] | 2013-01-09
6. Phương pháp thử nghiệm | [6 empty] | TCVN 7888 : 2008
7. Nội dung kiểm tra | [6 empty] | Thử nghiệm moment uốn gây nứt và Moment uốn gãy
8. Địa điểm kiểm tra | [6 empty] | Mẫu được thử nghiệm tại Công ty Cổ Phần bê tông IBS vào ngày 09/01/2013
9. Ngày kiểm tra | [6 empty] | 2013-01-09
10. Điều kiện kiểm tra
- Mẫu thử, chỉ tiêu thử nghiệm và phương pháp thử được thực hiện theo yêu cầu của khách hàng.
- Bộ kích thuỷ lực có thang đo 600kN, Phạm vi đo áp kế (0 đến/to 700) kg/cm2, Gía trị vạch chia/ Division, 10kg/cm2
- Thước thép 20 m, có vạch chia 1 mm, '- Thước kẹp dài 200mm, vạch chia 0,05 mm
- Bộ căn lá từ 0,02 mm tới 1.00mm
11. Căn cứ kiểm tra
- Yêu cầu kiểm tra số 0112-01 - 01 ngày 09/01/2013 của Công ty Cổ Phần bê tông IBS
- Tiêu chuẩn thử nghiệm TCVN 7888 : 2008
11.1 | Tên mẫu |  |  |  | : Cọc ống bê tông cốt thép ly tâm tiền áp - D600B; L=12000mm
| Số hiệu cọc |  |  |  | : D600B,L=12000mm (Ngày sản xuất: 01/01/2013)
11.2 | Điều kiện thử nghiệm
- Mẫu thử uốn được thử nghiệm tại Công ty Cổ Phần bê tông IBS vào ngày 09/01/2013, có sự chứng kiến của khách hàng;
- Số lượng và loại mẫu thử theo chỉ định của khách hàng;
- Moment uốn gây nứt thiết kế không nhỏ hơn 245.2 kN.m,
- Moment uốn gãy thiết kế không nhỏ hơn 441.3 kN.m
- Việc thử nghiệm được thực hiện theo sơ đồ sau:
12. Kết quả kiểm tra
- Kích thước của cọc D600B, L12000 mm đã kiểm tra phù hợp với bảng 2- phụ lục 3 của tiêu chuẩn TCVN 7888 : 2008
- Sức chịu tải của cọc thử nghiệm tại moment gây nứt và moment uốn gãy phù hợp với qui trình cọc D600 B- L12000mm tại mục 6 và bảng 2 của tiêu chuẩn TCVN 7888 : 2008
SƠ ĐỒ THỬ UỐN CỌC ỐNG
1. Các kết quả thử nghiệm ghi trong phiếu này chỉ có giá trị đối với mẫu do khách hàng chỉ định. | [20 empty] | 07.07WP09.R0-From07.07-REP31.R0
SỐ/Ref: | [6 empty] | PHIẾU KẾT QUẢ THỬ NGHIỆM TEST REPORT | [10 empty] | LAS-XD-506
0112-01
Ngày/Date: |  |  | 2013-01-12 |  |  |  | Ban Hanh Lan 01 So Ban 03/ 01 issue-03 Copies | [10 empty] | Trang 02/02
12.1 | Kích thước cơ bản |  |  |  |  | :
Tên chỉ tiêu/Characteristic | [8 empty] | Mức chỉ tiêu chất lượng(1)/Design Criteria |  |  |  |  | Kết quả thử nghiệm/Test result
● Chiều dài/lengnh mm | [8 empty] | 12000 ±36 |  |  |  |  | 12003
● Chiều dày/ Walt - Thickess mm | [8 empty] | 100 -0không yêu cầu |  |  |  |  | 101
● Đường kính ngoài/ Outside diameter mm | [8 empty] | 600-2+5 |  |  |  |  | 601 | 501 | 501 | 501 | 501 | 501 | 501 | 501
12.2 | Thử nghiệm moment uốn gây nứt/ Cracking bending momet test
Tên chỉ tiêu/ Characteristic | [7 empty] | Mức tăng tải/ Rate ofopplying load, %
[8 empty] | 40 | 60 | 80 | 90 |  | 100 |  |  | 105 |  |  | 110 | Dỡ tải
● Lực thử uốn/ Bendig load of pile kN | [7 empty] | 59.1 | 88.6 | 181.1 | 132.9 |  | 147.7 |  |  | 155 |  |  | 162.4
● Moment uốn tương ứng/The correspondig bendig moment, kN.m | [7 empty] | 106.7 | 152.9 | 199 | 222.1 |  | 245.2 |  |  | 256.7 |  |  | 268.2
● Độ võng tại điểm giữa cọc/Deflectlon at the middle point of pile, mm | [7 empty] | 4.82 | 7.55 | 10.02 | 15.21 |  | 18.76 |  |  | 20.89 |  |  | 22.42 | 0.72
● Số lượng vết nứt trên thân cọc/Number of the visual cracks on pile ody, vết | [7 empty] | 0 | 0 | 0 | 0 |  | 0 |  |  | 0 |  |  | 0 | 0
● Bề rộng của vết nứt lớn nhất/ Width of the maximum crack, mm | [7 empty] | 0 | 0 | 0 | 0 |  | 0 |  |  | 0 |  |  | 0 | 0
12.3 | Thử nghiệm moment uốn gãy/ Cracking bending momet test | [20 empty] | `
Tên chỉ tiêu/ Characteristic | [7 empty] | Mức tăng tải/ Rate ofopplying load, %
[8 empty] | 20 | 40 | 60 | 80 |  | 90 |  |  | 100 |  |  | 105 | Dỡ tải
● Lực thử uốn/ Bendig load of pile kN | [7 empty] | 58.4 | 109.7 | 164.5 | 219.3 |  | 246.8 |  |  | 274.2 |  |  | 287.9
● Moment uốn tương ứng/The correspondig bendig moment, kN.m | [7 empty] | 99.8 | 185.2 | 270.5 | 355.9 |  | 398.6 |  |  | 441.3 |  |  | 462.6
● Độ võng tại điểm giữa cọc/Deflectlon at the middle point of pile, mm | [7 empty] | 2.77 | 5.32 | 10.32 | 16.22 |  | 19.24 |  |  | 22.42 |  |  | 26.86 | 2.72
● Số lượng vết nứt trên thân cọc/Number of the visual cracks on pile ody, vết | [7 empty] | 0 | 0 | 0 | 2 |  | 6 |  |  | 8 |  |  | 8 | 0
● Bề rộng của vết nứt lớn nhất/ Width of the maximum crack, mm | [7 empty] | 0 | 0 | 0 | 0.05 |  | 0.1 |  |  | 0.15 |  |  | 0.2 | 0
12.4 | Đánh giá kết quả thử uốn/ Evaluate the bending test results
Chu kỳ |  | Moment uốn | [5 empty] | Kết quả thử nghiệm |  |  |  | Yêu cầu(2) | [6 empty] | Đánh giá
1 |  | Moment gây nứt ( tương ứng 245.2 kN.m) | [5 empty] | Không có vết nứt |  |  |  | Không nứt | [6 empty] | Đạt
2 |  | Moment gãy ( tương ứng 441.3 kN.m) | [5 empty] | 462.6 KN.m cọc chưa bị phá hủy |  |  |  | 441.3 kN.m | [6 empty] | Đạt
NGƯỜI THỰC HIỆN Test By | [6 empty] | PT PHÒNG TN For Head of Testing Laboratory |  |  |  |  | PHÓ GIÁM ĐỐC Vice Director
Đào Công Huân | [6 empty] | Nguyễn Ngọc Giang |  |  |  |  | Nguyễn Văn Hồng Chi
1. Các kết quả thử nghiệm ghi trong phiếu này chỉ có giá trị đối với mẫu do khách hàng chỉ định. | [20 empty] | 07.07WP09.R0-From07.07-REP31.R0

## Phieu Ket Qua Thep(07.07-REP02) (hidden)
CÔNG TY CỔ PHẦN TƯ VẤN KIỂM ĐỊNH XÂY DỰNG PHÍA NAM
SOUTH CONSTRUCTION INSPECTION CONSULTANT JOINT STOCK COMPANY
|  |  |  | Trụ sở & PTN: Phòng B02-Tòa nhà eTUNNEL | [13 empty] | Văn phòng đại diện: Phòng G01- Tòa nhà PLUG-IN
|  |  |  | L11-L12 Miếu Nổi P.3 Bình Thạnh HCM, Việt Nam | [13 empty] | 223 Điện Biên Phủ P.15 BT HCM, Việt Nam
|  |  |  | ĐT: (84).8.5 170886~7 – Fax: (84).8. 5170355 | [13 empty] | ĐT: (84).8. 8404415~7 – Fax: (84).8. 8404412
|  |  |  | E-mail: scic@dmc.vn | [13 empty] | Website: http://www.dangminh.vn
SỐ/Ref: |  |  |  |  | PHIẾU KẾT QUẢ THỬ NGHIỆM TEST REPORT | [10 empty] | LAS-XD-506
Ngày/Date:
1 | Tên và ký hiệu mẫu Notation and name of Sample | [5 empty] | THÉP XÂY DỰNG - REBAR
2 | Công trình/Hạng mục Project/Item
3 | Số lượng mẫu Quantity
4 | Ngày nhận mẫu Received date
5 | Khách hàng Customer
Địa chỉ Address
6 | Phương pháp thử nghiệm Test methods
7 | Thông tin mẫu thử Sample specification
|  | Mẫu do By | [5 empty] | lấy gia công, cung cấp The samples were sampled, made
8 | Tình trang mẫu khi nhận
Received sample condition
9 | Điều kiện thử nghiệm
Test conditions
[7 empty] | Nhiệt độ: | [5 empty] | Độ ẩm
[7 empty] | Temperature |  |  | ( ) |  | oC | Moisture | ( ) |  |  | %
10 | Kết quả thử nghiệm/Test result
Ký hiệu mẫu |  |  | Kích thước mẫu, mm | [7 empty] | Lực kéo chảy, kN | Giới hạn chảy, kN/cm2 | Lực kéo đứt kN |  | Giới hạn bền Mpa |  | Độ giãn dài tương đối %
|  |  | Khối lương, g |  |  | Chiều dài, cm |  |  | Đường kính, mm
#DIV/0!
TRƯỞNG PHÒNG TN Head of Testing Laboratory | [13 empty] | GIÁM ĐỐC Director
1. Các kế quả thử nghiệm ghi trong phiếu này chỉ có giá trị đối với mẫu do khách hàng gửi đến
2. Phiếu này thuộc quyền sở hữu hợp pháp của Khách hàng, mọi hoạt động sử dụng phiếu này do Khách hàng định.
07.07WP09.R0-From07.07-REP02.R0