## Phieu ket qua TN do chat K
CÔNG TY CỔ PHẦN TƯ VẤN KIỂM ĐỊNH XÂY DỰNG PHÍA NAM
SOUTH CONSTRUCTION INSPECTION CONSULTANT JOINT STOCK COMPANY
|  |  | Trụ sở & PTN: Phòng B01-Tòa nhà eTUNNEL | [6 empty] | Văn phòng đại diện: Phòng G01- Tòa nhà PLUG-IN
|  |  | L11-L12 Miếu Nổi P.3 Bình Thạnh HCM, Việt Nam | [6 empty] | 223 Điện Biên Phủ P.15 BT HCM, Việt Nam
|  |  | ĐT: (84).8.5 170886~7 – Fax: (84).8. 5170335 | [6 empty] | ĐT: (84).8. 8404415~7 – Fax: (84).8. 8404412
|  |  | E-mail: scic@dmc.vn | [6 empty] | Website: http://www.dangminh.vn
Số (Ref.No): |  |  |  | PHIẾU KẾT QUẢ THỬ NGHIỆM TEST REPORT |  |  |  |  | LAS-XD-506
0316-01
Ngày (Date): |  | 2013-03-16 |  | Ban Haønh Laàn 01 Soá Baûn 04/ 01 issue-04 Copies |  |  |  |  | Trang/ Page 1/1
1 | Khách hàng/ Customer |  |  | COÂNG TY COÅ PHAÀN XAÂY LAÉP THÖÔNG MAÏI CHAÙNH PHUÙC
2 | Địa chỉ/Address |  |  | 10E TRAÀN NHAÄT DUAÄT - PHÖÔØNG TAÂN ÑÒNH - QUAÄN 1- TP HCM
3 | Công trình/ Project |  |  | BEÅ XÖÛ LYÙ NÖÔÙC THAÛI NHAØ MAÙY SUZUKI
4 | Hạng mục/ Items |  |  | NEÀN ÑAÙ 0X4 SAN LAÁP MOÙNG BEÅ XÖÛ LYÙ NÖÔÙC THAÛI
5 | Địa chỉ công trình/ Location |  |  | ÑÖÔØNG SOÁ 2, KCN LONG BÌNH - PHÖÔØNG LONG BÌNH - Tp BIEÂN HOØA ÑOÀNG NAI
6 | Lớp/ Layer |  |  | Lôùp treân / the top layer
7 | Vị trí/ Position |  |  | Töø vò trí M1 ñeán M5
8 | Tiêu chuẩn / Test method |  |  | 22 TCN 346:2006
9 | Yêu cầu thí nghiệm/ Test requirement |  |  | Kiểm tra độ chặt nền K / Compaction factor test K 0,98
10 | Ngày thí nghiệm/ Testing date |  |  | 2013-03-16
11 | Kết quả/ Test Result
STT. No. | Lý trình và vị trí thí nghiệm/ Test Location |  | KL bình và cát trước khi thí nghiệm/ Average volume and sand before the test, g | KL bình và cát sau khi thí nghiệm/ Average volume and sand after the test,g | Thể tích | KL mẫu | KLTT mẫu | Độ ẩm | KLTT mẫu | Độ chặt
[5 empty] | hố đào | trong hố | ướt gw | thực tế | khô gk | K =
[5 empty] | Volume | Weight | Wet | Moisture | Dry | Compaction
[5 empty] | of hole | of sample | density | content | density | factor
[5 empty] | Vh(cm³) | G(g) | (g/cm³) | W(%) | (g/cm³) | gk/gk,max
1 | Vị trí / Position M1 |  | 8441 | 4498 | 1703.863 | 4082 | 2.475733 | 6.6 | 2.322451 | 0.9758198 | 51.9168
2 | Vị trí / Position M2 |  | 8264 | 3986 | 1943.491 | 4412 | 2.470142 | 5.8 | 2.334728 | 0.9809781
3 | Vị trí / Position M3 |  | 8210 | 4380 | 1623.033 | 4161 | 2.463719 | 6.2 | 2.319886 | 0.974742
4 | Vị trí / Position M4 |  | 7839 | 4047 | 1595.851 | 3906 | 2.447597 | 5.2 | 2.326613 | 0.9775684
5 | Vị trí / Position M5 |  | 7995 | 4468 | 1406.295 | 3638 | 2.50694 | 7.2 | 2.338563 | 0.9825897
Ghi chú/ Notes:
- KLTT khô lớn nhất của mẫu khi đầm chặt tiêu chuẩn/ Maximum dry density of the standard compacted sample | [8 empty] | 2.38 | g/cm3:
- KLTT của cát tiêu chuẩn/ Density of standard sand, | [8 empty] | 1.398 | g/cm3:
- KL của cát tiêu chuẩn trong phểu/ standard volume of sand in the hopper, g | [8 empty] | 1561 | g
NGƯỜI THỰC HIỆN |  |  |  | PT PHÒNG TN |  |  | PHÓ GIÁM ĐỐC
Test By |  |  |  | PT.Laboratory |  |  | Vice Director
Đào Công Huân |  |  |  | Nguyễn Ngọc Giang |  |  | Nguyễn Văn Hồng Chi
Các kết quả thử nghiệm ghi trong phiếu này chỉ có giá trị đối với mẫu do khách hàng chỉ định. | [9 empty] | 07.07WP09.R0-From07.07-REP04.R0
Test result are valided for namely and position assigned by customer only