## FORM
1 | 2 |  | 3 | 4 | [5 empty] | 5 | 6 | 7 | 8 | 9 | 10
COÂNG TY COÅ PHAÀN TÖ VAÁN KIEÅM ÑÒNH XAÂY DÖÏNG PHÍA NAM
SOUTH CONSTRUCTION INSPECTION CONSULTANT JOINT STOCK COMPANY
|  |  | truï sôû & ptn: phoøng b01-toøa nhaø etunnel | [6 empty] | 10: vaên phoøng ñaïi dieän: phoøng g01- toøa nhaø plug-in
|  |  | l11-l12 mieáu noåi p.3 bình thaïnh hcm, vieät nam | [6 empty] | 10: 223 ñieän bieân phuû p.15 bt hcm, vieät nam
|  |  | ñt: (84).8.5 170886~7 – fax: (84).8. 5170335 | [6 empty] | 10: ñt: (84).8. 8404415~7 – fax: (84).8. 8404412
|  |  | e-mail: scic@dmc.vn | [6 empty] | 10: website: http://www.dangminh.vn
Số/ Ref.No: |  |  |  |  | PHIEÁU KEÁT QUÛA THÖÛ NGHIEÄM TEST REPORT |  |  |  |  | 7: LAS-XD - 506
0828-01
Ngaøy/ Date: |  | 2010-08-28 |  |  | Ban haønh laàn 1, soá baûn 05/ The 1st isuse, 05 copies |  |  |  |  | 7: Trang 1/1
1 | Teân maãu/ Name of sample |  |  |  |  | : | BOÄT GIAÙN GAÏCH TA 700
2 | Khaùch haøng/ Custommer |  |  |  |  | : | COÂNG TY TNHH TAIMA
3 | Đòa chæ/ Address |  |  |  |  | : | KCN SOÙNG THAÀN I - HUYEÄN DÓ AN - TÆNH BÌNH DÖÔNG
4 | Coâng trình/ Project |  |  |  |  | : | BITEXCO FINANCIAL TOWER
5 | Đòa chæ/ Address |  |  |  |  | : | 45 NGOÂ ÑÖÙC KEÁ - PHÖÔØNG BEÁN NGHEÙ - QUAÄN 1 - TP HCM
6 | Soá löôïng maãu / Quantity |  |  |  |  | : | 01 maãu (10 kg)
7 | Tieâu chuaån TN/ Test method |  |  |  |  | : | TCVN 3121:2003, TCVN 7899:2008- Tham khaûo/ Referenc BS/EN 1348:1989
8 | Ngaøy thí nghieäm/ Testing date |  |  |  |  | : | 12-08-2010 ñeán 01/09/2010
9 | Ñieàu kieän thöû nghieäm/ Test condition
Maãu ñöôïc cheá taïo töø hoãn hôïp boät vaø nöôùc pha troän theo tyû leä ( theo khoái löôïng)1 phaàn boät - 0,28 phaànnöôùc/ The sprcimens were made fvopm the mixture of Pouder and water in pvopovtin of (By weight )1 part powder 0,28 pavt water
10 | Keát quaû thöû nghieäm/ Test results:
| Teân chæ tieâu/ Characteristic | [6 empty] | Keát quaû thöû nghieäm/ Test results
| 10.1 | Cöôøng ñoä baùm dính /Adhesien Bond strength, after. Mpa
|  | - Sau 14 ngaøy / days | [5 empty] | 1.3
| 10.2 | Cöôøng ñoä uoán/ Bending strength, after, Mpa
|  | - 7ngaøy / days | [5 empty] | 4.5
|  | - 14 ngaøy / days | [5 empty] | 5
| 10.3 | Cöôøng ñoä neùn/ Compesctve strength, after, Mpa
|  | - 7ngaøy / days | [5 empty] | 12.4
|  | - 14 ngaøy / days | [5 empty] | 14.5
NGÖÔØI THÖÏC HIEÄN | [6 empty] | PT PHOØNG TN |  | GiAÙM ÑOÁC
Tested by | [6 empty] | Head of Testing Laboratory |  | Director
Ñaøo Coâng Huaân | [6 empty] | Nguyeãn Vaên Hoàng Chi |  | Nguyeãn Ñaêng Khoa
1. Các kết quả thử nghiệm ghi trong phiếu này chỉ có giá trị đối với mẫu do khách hàng gửi tới. | [9 empty] | 10: 07.07WP09.R0-From07.07-REP29.R0