## PKQ SIÊU ÂM CỐT THÉP
CÔNG TY CỔ PHẦN TƯ VẤN KIỂM ĐỊNH XÂY DỰNG PHÍA NAM
SOUTH CONSTRUCTION INSPECTION CONSULTANT JOINT STOCK COMPANY (SCIC)
|  |  | Trụ sở & PTN: Phòng B01-Tòa nhà eTUNNEL | [11 empty] | Văn phòng đại diện: Phòng G01- Tòa nhà PLUG-IN
|  |  | L11-L12 Miếu Nổi P.3 Bình Thạnh HCM, Việt Nam | [11 empty] | 226 Điện Biên Phủ P.15 BT HCM, Việt Nam
|  |  | ĐT: (84).8. 35 123 171 – Fax: (84).8.35 123 181 | [11 empty] | ĐT: (84).8. 8404415~7 – Fax: (84).8. 8404415
|  |  | E-mail: scic@dmc.vn | [11 empty] | Website: http://www.dangminh.vn
SHS |  |  |  |  | PHIẾU KẾT QUẢ THỬ NGHIỆM TEST REPORT | [8 empty] | LAS - XD - 506
Ngày : |  | 2011-10-04 |  |  | Ban Haønh Laàn 01 Soá Baûn 05 | [8 empty] | Trang 1/1
1 | Tên và ký hiệu mẫu / Notation and name of Sample | [5 empty] | Beâ toâng moùng M250 (25,0 MPa)
2 | Công trình / Project | [5 empty] | NHAØ PHOÁ
3 | Hạng mục / Item: | [5 empty] | Moùng truïc 2, Truïc 3, Truïc 4
4 | Địa chỉ / Address | [5 empty] | Soá 169/15 ñöôøng 204 Cao Loã- Phöôøng 4 - Quaän 8 -Tp HCM
5 | Số lượng mẫu / Quantity | [5 empty] | 03 maãu
6 | Ngày thử nghiệm / Testing date | [5 empty] | 2011-10-01
7 | Khách hàng / Customer | [5 empty] | NGUYEÃN THANH HIEÅN
8 | Địa chỉ / Address | [5 empty] | Soá 169/15 ñöôøng 204 Cao Loã- Phöôøng 4 - Quaän 8 -Tp HCM
9 | Phương pháp thử nghiệm / Test methods | [5 empty] | 20 TCN 162:2004
10 | Kết quả thử nghiệm / Test results
Stt/ No. | Ký hiệu mẫu/ Notation of Samples |  |  | Gía trị bật nẩy, vạch | [9 empty] | Trung bình, vạch | Cường độ ước tính, MPa
1 | Trục 3, ngày đổ bê tông 21/09/2011 |  |  | 24 | 22 | 20 | 24 | 22 | 20 | 20 | 20 | 18 | 22 | 21.5 | 24
|  |  |  | 22 | 24 | 20 | 22 | 20 | 20 | 22 | 24 | 24 | 22
2 | Trục 2, ngày đổ bê tông 23/09/2011 |  |  | 18 | 16 | 20 | 18 | 16 | 18 | 18 | 16 | 18 | 16 | 17.8 | 20
|  |  |  | 18 | 18 | 20 | 18 | 20 | 16 | 20 | 18 | 20 | 18
3 | Trục 4, ngày đổ bê tông 21/09/2011 |  |  | 18 | 16 | 18 | 20 | 20 | 20 | 22 | 22 | 18 | 20 | 19.7 | 22
|  |  |  | 20 | 18 | 20 | 20 | 18 | 22 | 20 | 22 | 20 | 22
NGƯỜI THỰC HIỆN Tested By | [5 empty] | PT. P THÍ NGHIỆM PT. Laboratory | [6 empty] | GIÁM ĐỐC Director
Đào Công Huân | [5 empty] | Nguyễn Văn Hồng Chi | [6 empty] | Nguyễn Đăng Khoa
1. Các kết quả thử nghiệm ghi trong phiếu này chỉ có giá trị đối với mẫu do khách hàng chỉ định. | [14 empty] | 07.07.WP09.R0-From07.07REP29.R4
24 | 21.5
24 | 21.5
24 | 21.5 | [11 empty] | 24 | 18 | 18
24 | 21.5 | [11 empty] | 22 | 16 | 16
20 | 17.8 | [11 empty] | 20 | 20 | 18
20 | 17.8 | [11 empty] | 24 | 18 | 20
20 | 17.8 | [11 empty] | 22 | 16 | 20
20 | 17.8 | [11 empty] | 20 | 18 | 20
22 | 19.7 | [11 empty] | 20 | 18 | 22
22 | 19.7 | [11 empty] | 20 | 16 | 22
22 | 19.7 | [11 empty] | 18 | 18 | 18
22 | 19.7 | [11 empty] | 22 | 16 | 20
22 | 19.7 | [11 empty] | 24 | 18 | 20
[13 empty] | 20 | 16 | 18
[13 empty] | 22 | 18 | 20
[13 empty] | 20 | 18 | 20
18.4 | [12 empty] | 20 | 20 | 18
17.2 | [12 empty] | 20 | 18 | 22
17.2 | [12 empty] | 22 | 20 | 20
18.4 | [12 empty] | 24 | 16 | 20
19.7 | [12 empty] | 24 | 20 | 20
19.6 | [12 empty] | 22 | 18 | 22
17.2 | [12 empty] | 21.5 | 17.8 | 19.7
17.2
18.5
Note on A61: Windows xp sp2 Full:
Trục 4
Trục 2 2
Trục 3
Trục 4
Trục 2
Trục 3
Kiểm tra đ/ kính cốt thép trong bê tông
Kiểm tra chiều dày lớp bảo vệ bê tông