## Phieu Ket Qua TP hat
1 | 2 | 3 | 4 | 5 | 6 | 7 | 8 | 9 | 10
CÔNG TY CỔ PHẦN TƯ VẤN KIỂM ĐỊNH XÂY DỰNG PHÍA NAM
SOUTH CONSTRUCTION INSPECTION CONSULTANT JOINT STOCK COMPANY
|  |  |  | Trụ sở & PTN: Phòng B01-Tòa nhà eTUNNEL |  |  |  | Văn phòng đại diện: Phòng G01- Tòa nhà PLUG-IN
|  |  |  | L11-L12 Miếu Nổi P.3 Bình Thạnh HCM, Việt Nam |  |  |  | 223 Điện Biên Phủ P.15 BT HCM, Việt Nam
|  |  |  | ĐT: (84).8.5 170886~7 – Fax: (84).8. 5170335 |  |  |  | ĐT: (84).8. 8404415~7 – Fax: (84).8. 8404412
|  |  |  | E-mail:scic@dmc.vn |  | Website:http://www.dangminh.vn
HSS |  |  |  |  | PHIẾU KẾT QUẢ THỬ NGHIỆM |  |  | LAS-XD-506
No. | 0715-01 |  |  |  | TEST REPORT
Ngày | 2008-04-18 |  |  |  | Ban Haønh Laàn 01 Soá Baûn 06 |  |  | Trang 1/2
1. Khách hàng/ Custommer |  |  |  |  | CÔNG TY CÔNG TRÌNH GIAO THÔNG ĐÔ THỊ VÀ QUẢN LÝ NHÀ THỦ ĐỨC
11 KHỔNG TỬ - BÌNH THỌ - THỦ ĐỨC - TP HCM
2. Công trình/ Project |  |  |  |  | NÂNG CẤP ĐƯỜNG SỐ 4 - ẤP LÂN NGOÀI - QUẬN 9
3. Địa chỉ/Address |  |  |  |  | PHƯỜNG LONG PHƯỚC - QUẬN 9 - TP HCM
4. Hạng mục/ Items |  |  |  |  | ĐÁ 0X4, LỚP 1, M1DÙNG CHO NỀN ĐƯỜNG
5. Tiêu chuẩn / Test method |  |  |  |  | TCVN
6. Yêu cầu TN/ Test requirement |  |  |  |  | Một số chỉ tiêu cơ lý của đá
7. Ngày thí nghiệm/ Testing date |  |  |  |  | 2008-04-02
8. Kết quả/ Result | [10 empty] | du lieu do thi chuan |  |  | THAY SO LIEU NAY CHO DUONG CHUAN
STT | CHỈ TIÊU THỬ NGHIỆM | [5 empty] | PHƯƠNG PHÁP | KẾT QUẢ TN
1 | Khối lượng thể tích xốp lèn chặt, |  |  |  |  | kg/m3 | TCVN 7572-6 : 2006 | 1526
2 | Khối lượng thể tích xốp không lèn chặt, |  |  |  |  | kg/m3 | TCVN 7572-6 : 2006 | 1418
3 | Khối lượng riêng, |  |  |  |  | g/cm3 | TCVN 7572-5 : 2006 | 2.7
4 | Khối lượng thể tích ở trạng thái khô, |  |  |  |  | g/cm3 | TCVN 7572-5 : 2006 | 2.66
5 | Khối lượng thể tích ở trạng thái bão hòa |  |  |  |  | g/cm3 | TCVN 7572-5 : 2006 | 2.68
6 | Nước khô bề mặt,
7 | Độ hút nước, |  |  |  |  | % | TCVN 7572-5 : 2006 | 0.4
8 | Độ ẩm, |  |  |  |  | % | TCVN 7572-7 : 2006 | 0.3
9 | Hàm lượng bụi, bùn, |  |  |  |  | % | TCVN 7572-8 : 2006 | 0.5
10 | Thành phần cỡ hạt, | [5 empty] | TCVN 7572-2 : 2006 | Xem biểu đồ
Kích thước mắt sàng, mm |  |  |  | Khối lượng trên từng sàng, g | Lượng sót trên từng sàng, % | Lượng sót tích lũy trên sàng, % | Lượng lọt qua sàng, % | Yêu cầu kỹ thuật |  |  |  | Lượng lọt sàng, % | #66 | trên | dưới
50 |  |  |  | 0 | 0 | 0 | 100 | 100 | 4444.6 | 50 | 50 | #REF! | 50 | 100 | 100 | 100 | 100
37.5 |  |  |  | 159 | 3.577375 | 3.577375 | 96.42263 | 95-100 |  | 37.5 | 37.5 | #REF! | 37.5 | 100 | 95 | 95-100 | 96.42263 | 100
19 |  |  |  | 856.4 | 19.26833 | 22.8457 | 77.1543 | 58-78 |  | #REF! | 19 | #REF! | 19 | 78 | 58 | 58-78 | 77.1543 | 78
9.5 |  |  |  | 876 | 19.70931 | 42.55501 | 57.44499 | 39-58 |  | 12.5 | 9.5 | #REF! | 9.5 | 59 | 39 | 39-58 | 57.44499 | 59
4.75 |  |  |  | 915.3 | 20.59353 | 63.14854 | 36.85146 | 24-39 |  | 4.75 | 4.75 | #REF! | 4.75 | 39 | 24 | 24-39 | 36.85146 | 39
2.36 |  |  |  | 690.3 | 15.53121 | 78.67975 | 21.32025 | 15-30 |  | 2 | 2.36 | #REF! | 2.36 | 30 | 15 | 15-30 | 21.32025 | 30
0.425 |  |  |  | 297.6 | 6.695766 | 85.37551 | 14.62449 | 7-19 |  | 1 | 0.425 | #REF! | 0.425 | 19 | 7 | 7-19 | 14.62449 | 19
0.075 |  |  |  | 640 | 14.3995 | 99.77501 | 0.2249921 | 2-12 |  | 0.43 | 0.075 | #REF! | 0.075 | 12 | 2 | 2-12 | 0.2249921 | 12
NGƯỜI THỰC HIỆN Testd by |  |  |  |  | PHÒNG TN Head Laboratory |  | GIÁM ĐỐC Director |  |  |  |  | #REF! | 0 | 0 | 0 | #REF! |  | 0
[11 empty] | #REF! | #REF! | #REF! |  |  |  | #REF!
[11 empty] | 0.075 | 0.075 | #REF! |  |  |  | #REF!
[9 empty] | Đường cấp phối đá 0x4 |  | 0.314 | 0.31 | #REF! |  |  |  | #REF!
[11 empty] | 0.14 | 0.14 | #REF! |  |  |  | #REF!
Đào Công Huân |  |  |  |  | Nguyễn Văn Hồng Chi |  | Nguyễn Đăng Khoa |  |  |  | 0.071 | 0.071 | #REF!
Các kết quả thử nghiệm ghi trong phiếu này chỉ có giá trị đối với mẫu do khách hàng gửi đến. | [7 empty] | 07.07WP09.R0-From07.07-REP05.R0
PKQ: |  | 0715-01 |  |  | PHỤ LỤC KẾT QUẢ |  |  | LAS-XD-506
Trang 2/2
Các kết quả thử nghiệm ghi trong phiếu này chỉ có giá trị đối với mẫu do khách hàng chỉ định. | [7 empty] | 07.07WP09.R0-From07.07-REP05.R0
0.075
9.5
25
37.5
50
0.425
2.36
4.5