## C20
Soá: |  | KEÁT QUAÛ THÍ NGHIEÄM TEST REPORT | [6 empty] | LAS-XD-506
0222-01
Ngaøy: 23/02/2010 |  | Ban haønh laàn 1, soá baûn 05/ The 1st isuse, 5copies | [6 empty] | Trang 1/1
1 | Khaùch haøng | : | COÂNG TY COÅ PHAÀN NAÏO VEÙT - XAÂY DÖÏNG LEÂ HÖNG
2 | Ñòa chæ coâng trình | : | 264/5ABis Xoâ Vieát Ngheä Tænh - Phöôøng 21 - Quaän Bình Thaïnh - TP HCM
3 | Coâng trình: | : | NAÂNG CAÁP VAØ MÔÛ ROÄNG ÑÖÔØNG SOÁ 16 , KP1 - LINH CHIEÅU - THUÛ ÑÖÙC
4 | Haïng muïc | : | Lôùp Beâ toâng nhöïa noùng
5 | Nguoàn goác maãu | : | Khoan laáy maãu taïi hieän truôøng
6 | Tieâu chuaån | : 22TCN 62 : 1984
7 | Yeâu caàu TN | : Xaùc ñònh chieàu daøy vaø ñoä chaët cuûa beâ toâng nhöïa
8 | Ngaøy thí nghieäm | : | 20/02/2010 -:-23/02/2010
9 | Keát quaû thí nghieäm | :
Stt | Vò trí khoan |  | Chieàu daøy | Kích thöôùc maãu cheá bò |  | Khoái löôïng, g |  |  | Khoái löôïng | Ñoä chaët BTN K
|  |  | maãu khoan | D(cm) | H(cm) | Trong khoâng k | Trong nöôùc | Trong khoâng khí sau | theå tích hieän tröôøng | [7 empty] | 0 | 0
|  |  | cm |  |  | g | g | ngaäm nöôùc,g | g/cm3
1 | Vò trí 1 |  | 5.2 | 10 | 4.6 | 838.54 | 486.15 | 845.05 | 2.336417 | 0.9833404 | 2.321 | 6.51 | 0.989 | #VALUE! | 486.15 | #VALUE! |  | 0.6 | 4.5 | -4.5
2 | Vò trí 2 |  | 5 | 10 | 4.6 | 845.04 | 489.87 | 849.57 | 2.349291 | 0.9887589 | 2.339 | 4.53 | 0.986 | #VALUE! | 489.87 | #VALUE! |  | 0.4 | 3.7 | -3.7
3 | Vò trí 3 |  | 4.9 | 10 | 4.5 | 818.54 | 475.14 | 823.73 | 2.348145 | 0.9882767 | 2.316 | 5.19 | 0.982 | #VALUE! | 475.14 | #VALUE! |  | 0.4 | 4 | -4
4 | Vò trí 4 |  | 5.4 | 10 | 4.9 | 901.31 | 521.76 | 907.1 | 2.338999 | 0.9844273 | 2.342 | 5.79 | 0.984 | #VALUE! | 521.76 | #VALUE! |  | 0.5 | 4.5 | -4.5
5 | Vò trí 5 |  | 5 | 10 | 4.5 | 822.08 | 480.05 | 828.59 | 2.358639 | 0.9926931 | 2.326 | 6.51 | 0.989 | #VALUE! | 480.05 | #VALUE! |  | 0.5 | 4.5 | -4.5
6 | Vò trí 6 |  | 5.1 | 10 | 4.6 | 843.6 | 486.66 | 848.13 | 2.333804 | 0.9822406 | 2.335 | 4.53 | 0.986 | #VALUE! | 486.66 | #VALUE! |  | 0.5 | 3.7 | -3.7
Ghi chú/ Notes:
- KLTT lớn nhất của mẫu chế bị trong phòng thí nghiệm/ Maximum density of the standard compacted sample | [7 empty] | 2.376 | g/cm3:
NGƯỜI THỰC HIỆN |  |  |  | TRƯỞNG PHÒNG TN |  |  |  | GIÁM ĐỐC
Tested By |  |  |  | Head of Testing Laboratory |  |  |  | Director
Đào Công Huân |  |  |  | Nguyễn Đức Đăng |  |  |  | Nguyễn Đăng Khoa
Các kết quả thử nghiệm ghi trong phiếu này chỉ có giá trị đối với mẫu do khách hàng chỉ định. | [9 empty] | 07.07WP09.R0-From07.07-REP04.R1
Test result are valided for namely and position assigned by customer only