## PKQ NEN 15x15 title
CÔNG TY CỔ PHẦN TƯ VẤN KIỂM ĐỊNH XÂY DỰNG PHÍA NAM
SOUTH CONSTRUCTION INSPECTION CONSULTANT JOINT STOCK COMPANY (SCIC)
|  |  | Trụ sở & PTN: Phòng B01-Tòa nhà eTUNNEL | [11 empty] | Văn phòng đại diện: Phòng G01- Tòa nhà PLUG-IN
|  |  | L11-L12 Miếu Nổi P.3 Bình Thạnh HCM, Việt Nam | [11 empty] | 223 Điện Biên Phủ P.15 BT HCM, Việt Nam
|  |  | ĐT: (84).8.5 170886 – Fax: (84).8. 5170335 | [11 empty] | ĐT: (84).8. 8404415~7 – Fax: (84).8. 8404412
|  |  | E-mail: scic@dmc.vn | [11 empty] | Website: http://www.dangminh.vn
Số/Ref: |  |  |  | PHIẾU KẾT QUẢ THỬ NGHIỆM TEST REPORT | [8 empty] | LAS-XD - 506
0401-01
Ngày/Date: |  | 2011-04-01 |  | Ban Haønh Laàn 01 Soá Baûn 05/ 01 issue-05 Copies | [8 empty] | Trang 1/1
1 | Khách hàng/ Customer |  |  |  |  | : | CHI NHÁNH CÔNG TY TNHH QUỐC TẾ LIÊN DOANH VINATA
VINATA INTERNATIONAL JOINT VENTURE LTD.,CO
| Địa chỉ/ Address |  |  |  |  | : | 171 Võ Thị Sáu - Quận 3 - Tp HCM/ 171 VTS, 3district, Ho Chi Minh City
2 | Công trình/ Project |  |  |  |  | : | KVC C- FACTORY
3 | Địa chỉ/ Address |  |  |  |  | : | Đường số 13, KCN Amata - Biên Hòa - Đồng Nai/ Stret 13, Amata Inustrial Pank - Bien Hoa city. Dong Nai
4 | Tên mẫu/ Name of sample |  |  |  |  | : | Bê tông xi măng M300/ Cement Concret MPa30,0
5 | Số lượng mẫu/ Quantity |  |  |  |  | : | 03 viên/ 03 mebers
6 | Ngày nhận mẫu/ Receiving date |  |  |  |  | : | 2011-03-25
7 | Yêu cầu thử nghiệm/ Test requirement |  |  |  |  | : | Kiểm tra cường độ nén bê tông 7 ngày/ Compressive strength test ting of Concrete 7 days
8 | Đơn vị cung cấp bê tông/ Provide Conerete units | [5 empty] | Công ty Cổ phần bê tông Biên Hòa/ Concrete Joint Stock Company, Bien Hoa
9 | Phương pháp thử nghiệm/ Test method |  |  |  |  | : | TCVN 3118: 1993
10 | Kết quả thử nghiệm/ Test result |  |  |  |  | :
CẤU KIỆN Substructures | SỐ THỨ TỰ MẪU Numbers sample |  |  | TRỊ SỐ ĐO BẰNG MÁY SIÊU ÂM Values measured by ultrasonic |  |  |  |  | TRỊ SỐ ĐO BẰNG SÚNG BẬT NẢY Values measured by number guns rebound |  |  |  |  | CƯỜNG ĐỘ BÊ TÔNG/ IIntesity conrete (MPa)
|  |  |  | V (km/s) |  |  |  | Vtb(km/s) | Lần 1 | Lần 2 | Lần 3 | Trung bình
BL:KHOA KHÁM ĐA KHOA & ĐIỀU TRỊ NGOẠI TRÚ | TRỤC CỔ 2 |  |  | 3.94 | 3.96 | 2.87 |  | 3.551111 | 31 | 25 | 33 |  |  | 25.43
|  |  |  | 3.86 | 3.27 | 3.46 |  |  | 25 | 33 | 38 | 29.44444
| 1 |  |  | 3.34 | 4.18 | 3.08 |  |  | 24 | 32 | 24
| ĐK TRỤC 2 (A -B) |  |  | 4.1 | 3.79 | 4.1 |  | 3.732222 | 28 | 28 | 32 |  |  | 24.68
|  |  |  | 2.8 | 3.98 | 3.16 |  |  | 28 | 27 | 28 | 28.33333
| 2 |  |  | 4.37 | 4.02 | 3.27 |  |  | 28 | 26 | 30
| DK9 TRỤC 6 (A' - A) |  |  | 3.24 | 3.14 | 3.52 |  | 3.558889 | 30 | 28 | 25 |  |  | 23.56
|  |  |  | 3.58 | 3.72 | 2.84 |  |  | 23 | 28 | 28 | 26.66667
| 3 |  |  | 4.08 | 3.36 | 4.55 |  |  | 32 | 24 | 22
KẾT LUẬN:
Vận tốc truyền sóng siêu âm bê tông các mẫu thử của Block Khoa Sản & Khoa Ngoại đạt: 3550m/s ÷ 3730m/s
Cường độ bê tông của các mẫu thử đạt cường độ trung bình từ: (23,56 MPa ÷ 25,43 MPa)
NGƯỜI THỰC HIỆN | [5 empty] | PT.PHÒNG THÍ NGHIỆM | [6 empty] | GIÁM ĐỐC
Tested by | [5 empty] | Laboratory in charge | [6 empty] | Director
Đào Công Huân
[6 empty] | Nguyễn Văn Hồng Chi | [6 empty] | Nguyễn Đăng Khoa
1. Các kết quả thử nghiệm ghi trong phiếu này chỉ có giá trị đối với mẫu do khách hàng gửi đến. | [14 empty] | 07.07WP09.RO-From07.07-REP02.RO

## Phieu Ket Qua Thep(07.07-REP02) (hidden)
CÔNG TY CỔ PHẦN TƯ VẤN KIỂM ĐỊNH XÂY DỰNG PHÍA NAM
SOUTH CONSTRUCTION INSPECTION CONSULTANT JOINT STOCK COMPANY
|  |  |  | Trụ sở & PTN: Phòng B02-Tòa nhà eTUNNEL | [13 empty] | Văn phòng đại diện: Phòng G01- Tòa nhà PLUG-IN
|  |  |  | L11-L12 Miếu Nổi P.3 Bình Thạnh HCM, Việt Nam | [13 empty] | 223 Điện Biên Phủ P.15 BT HCM, Việt Nam
|  |  |  | ĐT: (84).8.5 170886~7 – Fax: (84).8. 5170355 | [13 empty] | ĐT: (84).8. 8404415~7 – Fax: (84).8. 8404412
|  |  |  | E-mail: scic@dmc.vn | [13 empty] | Website: http://www.dangminh.vn
SỐ/Ref: |  |  |  |  | PHIẾU KẾT QUẢ THỬ NGHIỆM TEST REPORT | [10 empty] | LAS-XD-506
Ngày/Date:
1 | Tên và ký hiệu mẫu Notation and name of Sample | [5 empty] | THÉP XÂY DỰNG - REBAR
2 | Công trình/Hạng mục Project/Item
3 | Số lượng mẫu Quantity
4 | Ngày nhận mẫu Received date
5 | Khách hàng Customer
Địa chỉ Address
6 | Phương pháp thử nghiệm Test methods
7 | Thông tin mẫu thử Sample specification
|  | Mẫu do By | [5 empty] | lấy gia công, cung cấp The samples were sampled, made
8 | Tình trang mẫu khi nhận
Received sample condition
9 | Điều kiện thử nghiệm
Test conditions
[7 empty] | Nhiệt độ: | [5 empty] | Độ ẩm
[7 empty] | Temperature |  |  | ( ) |  | oC | Moisture | ( ) |  |  | %
10 | Kết quả thử nghiệm/Test result
Ký hiệu mẫu |  |  | Kích thước mẫu, mm | [7 empty] | Lực kéo chảy, kN | Giới hạn chảy, kN/cm2 | Lực kéo đứt kN |  | Giới hạn bền Mpa |  | Độ giãn dài tương đối %
|  |  | Khối lương, g |  |  | Chiều dài, cm |  |  | Đường kính, mm
#DIV/0!
TRƯỞNG PHÒNG TN Head of Testing Laboratory | [13 empty] | GIÁM ĐỐC Director
1. Các kế quả thử nghiệm ghi trong phiếu này chỉ có giá trị đối với mẫu do khách hàng gửi đến
2. Phiếu này thuộc quyền sở hữu hợp pháp của Khách hàng, mọi hoạt động sử dụng phiếu này do Khách hàng định.
07.07WP09.R0-From07.07-REP02.R0