## FORM
COÂNG TY COÅ PHAÀN TÖ VAÁN KIEÅM ÑÒNH XAÂY DÖÏNG PHÍA NAM
SOUTH CONSTRUCTION INSPECTION CONSULTANT JOINT STOCK COMPANY
|  |  | truï sôû & ptn: phoøng b01-toøa nhaø etunnel | [8 empty] | vaên phoøng ñaïi dieän: phoøng g01- toøa nhaø plug-in
|  |  | l11-l12 mieáu noåi p.3 bình thaïnh hcm, vieät nam | [8 empty] | 223 ñieän bieân phuû p.15 bt hcm, vieät nam
|  |  | ñt: (84).8.5 170886~7 – fax: (84).8. 5170335 | [8 empty] | ñt: (84).8. 8404415~7 – fax: (84).8. 8404412
|  |  | e-mail: scic@dmc.vn | [8 empty] | website: http://www.dangminh.vn
Số/ Ref.No: |  |  |  | PHIEÁU KEÁT QUÛA THÖÛ NGHIEÄM TEST REPORT | [5 empty] | LAS-XD - 506
0630-01
Ngaøy/ Date: |  | 2008-06-30 |  | Ban haønh laàn 1, soá baûn 05/ The 1st isuse, 05 copies | [5 empty] | Trang 1/1
1 | Khaùch haøng/ Custommer |  |  |  | : | COÂNG TY CP SAÛN XUAÁT CAÁU KIEÄN BEÂ TOÂNG PHAN VUÕ- ÑOÀNG NAI
2 | Đòa chæ/ Address |  |  |  | : | Aáp 2 - Xaõ Phöôùc Khaùnh - Huyeän Nhôn Traïch - Tænh Ñoàng Nai
3 | Haïng muïc/ ltem |  |  |  | : | Beâ toâng Coïc DÖL -M60,CT B8
4 | Soá löôïng maãu / Quantity |  |  |  | : | 01 maãu (06 vieân)
5 | Ngaøy ñuùc maãu/Date of casting |  |  |  |  | 2008-05-30
6 | Ngaøy nhaän maãu/ Date Receiver 01/06/2008
7 | Teân chæ tieâu/Characteristic |  |  |  |  | Ñoä choáng thaám cuûa beâ toâng M60,CT B8 treân 28 ngaøy
8 | Tieâu chuaån TN/ Test method |  |  |  | : | TCVN 3116:1993
9 | Ngaøy thí nghieäm/Testing date |  |  |  | : | 2008-06-02
10 | Tuoåi maãu/Age concrete ( Day) |  |  |  |  | >28 ngaøy
11 | Keát quaû thöû nghieäm/ Test results:
Teân vaø kyù hieäu maãu/ Notation and name of Sample |  |  |  |  | Phöông phaùp thöû/ Test method |  | Ñôn vò/ Unit | Keát quaû thöû nghieäm/ Test results |  |  | Quan saùt/ Observe
Vieân 1/ No1 M1 |  |  |  |  | TCVN 3116;1993 |  | daN/cm2 | 10 |  |  | Chöa thaám
Vieân 2/ No2 M2 | [7 empty] | 10 |  |  | Chöa thaám
Vieân 3/ No3 M3 | [7 empty] | 10 |  |  | Chöa thaám
Vieân 4/ No4 M4 | [7 empty] | 10 |  |  | Chöa thaám
Vieân 5/ No5 M5 | [7 empty] | 10 |  |  | Chöa thaám
Vieân 6/ No6 M6 | [7 empty] | 10 |  |  | Chöa thaám
Keát luaän/ Conclution : |  |  |  | Ñoää choáng thaám nöôùc cuûa beâ toâng ñaït treân caáp B.8
Concrete impermeability testing result reach over B.8
NGÖÔØI THÖÏC HIEÄN | [5 empty] | PT PHOØNG TN |  |  | PHOÙ GiAÙM ÑOÁC
Tested by | [5 empty] | Head of Testing Laboratory |  |  | Vice Director
Nguyeãn Huy Tieán | [5 empty] | Nguyeãn Ngoïc Giang |  |  | Nguyeãn Vaên Hoàng Chi
1. Các kết quả thử nghiệm ghi trong phiếu này chỉ có giá trị đối với mẫu do khách hàng gửi tới. | [11 empty] | 07.07WP09.R0-From07.07-REP29.R0