## PKQ THÉP HINH
CÔNG TY CỔ PHẦN TƯ VẤN KIỂM ĐỊNH XÂY DỰNG PHÍA NAM
SOUTH CONSTRUCTION INSPECTION CONSULTANT JOINT STOCK COMPANY (SCIC)
|  | Trụ sở & PTN: Phòng B01-Tòa nhà eTUNNEL | [6 empty] | Văn phòng đại diện: Phòng G01- Tòa nhà PLUG-IN
|  | L11-L12 Miếu Nổi P.3 Bình Thạnh HCM, Việt Nam | [6 empty] | 223 Điện Biên Phủ P.15 BT HCM, Việt Nam
|  | ĐT: (84).8. 35 123 171 – Fax: (84).8.35 123 181 | [6 empty] | ĐT: (84).8. 8404415~7 – Fax: (84).8. 8404412
|  | E-mail: scic@dmc.vn | [6 empty] | Website: http://www.dangminh.vn
SHS |  |  | PHIẾU KẾT QUẢ THỬ NGHIỆM TEST REPORT | [5 empty] | LAS - XD 506
Ngày/ Date : |  | 2014-04-01 | Ban Haønh Laàn 01 Soá Baûn 06 | [5 empty] | Trang 1/1
1 | Tên và ký hiệu mẫu / Notation and name of Sample |  |  | MOÁI HAØN KEÁT CAÁU THEÙP/ WELDS ON STEEL STRUCTURES.
2 | Công trình / Project |  |  | TOMOKU VIET NAM FACTORY
3 | Hạng mục / Item: |  |  | Theùp duøng cho nhaø xöôûng
4 | Địa chỉ / Address |  |  | KCN Myõ Phöôùc 3 - Huyeän Beán Caùt, tænh Bình Döông
5 | Số lượng mẫu / Quantity |  |  | 05 vò trí
6 | Ngày thử nghiệm / Testing date |  |  | 2014-03-31
7 | Khách hàng / Customer |  |  | CHI NHAÙNH COÂNG TY TNHH QUOÁC TEÁ LIEÂN DOANH VINACONEX-TAISEI
8 | Địa chỉ / Address |  |  | 171 Voõ Thò Saùu, Quaän 3, Tp HCM
9 | Phương pháp thử nghiệm / Test methods |  |  | ASTM E 709-01; YEÂU CAÀU CHAÁT LÖÔÏNG AWS D1.1-2010
10 | Thiết bị kiểm tra / Equipment
* | Sơn tương phản/ White contrast paint : NABAKEM MP -35
* | Bột từ / MPI ink : NABAKEM SM-15
* | Dụng cụ / Tool : Nam châm điện - AC electpmagnet Yoke NAWOO MY-2
- | Phương pháp/ Mothod
* | Từ Hóa/ Magnetization: Yoke method
* | Cấp bột từ/ Application : Phương pháp liên tục/ Continuous method.
* | Vị trí kiểm tra/ Inspection positions: Xem sơ đồ/ See sketch
| A | [6 empty] | A
B
C
| A | [5 empty] | A-A
NGƯỜI THỰC HIỆN Tested by |  |  | PT. P THÍ NGHIỆM PT. Laboratory |  |  |  |  | PHÓ GIÁM ĐỐC Vice Director
Đào Công Huân |  |  | Nguyễn Ngọc Giang |  |  |  |  | Nguyễn Văn Hồng Chi
1. Các kết quả thử nghiệm ghi trong phiếu này chỉ có giá trị đối với mẫu do khách hàng chỉ định.
11 | Kết quả thử nghiệm / Test results
Stt/ No | Ký hiệu mẫu/ Name of Samples |  | Vị trí kiểm tra Test position |  | Chiều dài kiểm tra,m Test length |  | Khuyết tật bề mặt Surface defects |  | Đánh giá theo Assess to AWS D1.1-2010
1 | FASCIA AT GL. Y 5-1 |  | A |  | 0,15 |  | LOF 100mm length |  | Không đạt/ Reject
|  |  | B ( Both sides) |  | 0,50 |  | C 60 mm length |  | Không đạt/ Reject
|  |  | C |  | 0,15 |  | U noted |  | Đạt/ Accept
2 | FASCIA AT GL. Y 5-2 |  | A |  | 0,15 |  | LOF 100mm length NSSD |  | Không đạt/ Reject Đạt/ Accept
|  |  | B ( Both sides) B after repairing |  | 0,50 |  | C 50 mm length NSSD |  | Không đạt/ Reject Đạt/ Accept
|  |  | C |  | 0,15 |  | NSSD |  | Đạt/ Accept
3 | FASCIA AT GL. Y 5-3 |  | A A after repairing |  | 0,15 |  | LOF 80mm length NSSD |  | Không đạt/ Reject Đạt/ Accept
|  |  | B ( Both sides) |  | 0,50 |  | NSSD |  | Đạt/ Accept
|  |  | C |  | 0,15 |  | NSSD |  | Đạt/ Accept
4 | FASCIA AT GL. Y 5-4 |  | A |  | 0,15 |  | LOF 50mm length |  | Không đạt/ Reject Đạt/ Accept
|  |  | B ( Both sides) |  | 0,50 |  | LOF 60mm length |  | Không đạt/ Reject Đạt/ Accept
|  |  | C |  | 0,15 |  | NSSD |  | Đạt/ Accept
5 | FASCIA AT GL. Y 5-5 |  | A |  | 0,15 |  | LOF 60mm length |  | Không đạt/ Reject
|  |  | B ( Both sides) |  | 0,50 |  | C 60 mm length |  | Không đạt/ Reject
|  |  | C |  | 0,15 |  | NSSD |  | Đạt/ Accept
Chú thích/ Legend: |  |  | LOF: Hàn không ngấu/ Lack of fusion;
|  |  | C: Nứt/ Crack; |  |  | U: Cháy cạnh/ Undercut
NSSD: Không phát hiện khuyết tật bê mặt đáng chú ý/ No significant surface defect detected.
1. Các kết quả thử nghiệm ghi trong phiếu này chỉ có giá trị đối với mẫu do khách hàng chỉ định. | [8 empty] | 07.07.WP09.R0-From07.07REP29.R0
Kiểm tra đ/ kính cốt thép trong bê tông
Kiểm tra chiều dày lớp bảo vệ bê tông