## Cong 800, 1000- (07.07-REP0
CÔNG TY CỔ PHẦN TƯ VẤN KIỂM ĐỊNH XÂY DỰNG PHÍA NAM
SOUTH CONSTRUCTION INSPECTION CONSULTANT JOINT STOCK COMPANY
|  | Trụ sở & PTN: Phòng B01-Tòa nhà eTUNNEL | [12 empty] | Văn phòng đại diện: Phòng G01- Tòa nhà PLUG-IN
|  | L11-L12 Miếu Nổi P.3 Bình Thạnh HCM, Việt Nam | [12 empty] | 223 Điện Biên Phủ P.15 BT HCM, Việt Nam
|  | ĐT: (84).8.5 170886 – Fax: (84).8. 5170335 | [12 empty] | ĐT: (84).8. 8404415~7 – Fax: (84).8. 8404412
|  | E-mail: scic@dmc.vn | [12 empty] | Website: http://www.dangminh.vn
Số HS: |  |  |  | PHIẾU KẾT QUẢ THỬ NGHIỆM TEST REPROT | [8 empty] | LAS-XD-506
PKQ-00326
Ngày/ Date |  |  |  | Ban Haønh Laàn 01 Soá Baûn 05/ 01 issue-05 Copies | [8 empty] | Trang 01/02
1 | Tên và ký hiệu mẫu |  |  |  | : BÊ TÔNG KHOAN
2 | Công trình |  |  |  | : Hệ thống Hạ tầng Kỹ thuật KCN Nhơn Trạch 5, Đường số N3
3 | Số lượng mẫu |  |  |  | : 1. Cống F 800: 03 viên; 2. Cống F 1000: 03 viên;
3. Gối cống F 800: 02 viên; 4. Gối cống F 1000: 02 viên;
4 | Khách hàng |  |  |  | : Công ty TNHH Xây dựng Công trình An Cường
| Địa chỉ |  |  |  | 1482/3D Đường An Phú Đông, quận 12, TP. Hồ Chí Minh
5 | Phương pháp thử nghiệm |  |  |  | : TCXDVN 239 : 2006
6 | Thông tin mẫu thử
- Mẫu bê tông khoan do Công ty Cổ phần Tư vấn Kiểm định Xây dựng Phía Nam khoan mẫu tại Xưởng
Sản xuất Cống Bê tông Ly tâm của Công ty TNHH Xây dựng Công trình An Cường vào ngày 15/11/2008
có sự chứng kiến của khách hàng và các bên có liên quan;
| - Ký hiệu mẫu |  | : Cống F 800; Cống F 1000; Gối cống F 800; Gối cống F1000
- Đường kính danh nghĩa mẫu bê tông khoan : 70 mm
7 | Điều kiện thử nghiệm:
- Mẫu được gia công bề mặt bằng vữa cường độ cao và được thử nghiệm nén tại phòng thử nghiệm của
Công ty Cổ phần Tư vấn Kiểm định Xây dựng Phía Nam vào ngày 20/11/2008;
| - Số lượng mẫu thử theo yêu cầu của khách hàng; | [14 empty] | Đ | 2.3
| - Hướng khoan |  | : Song song với hướng đổ bê tông; | [12 empty] | N | 2.5
| - Nhiệt độ và độ ẩm môi trường trong quá trình thử nghiệm | [7 empty] | : (27  2)oC; (70  5)%
- Trạng thái mẫu khi thử nghiệm:
- Tuổi yêu cầu thử nghiệm:
10 | Kết quả thử nghiệm:
Ký hiệu mẫu |  | Ngày đúc |  |  | Ngày thử | Kích thước mẫu, mm |  | Cốt thép vuông góc mẫu thử |  | Hệ số hiệu chỉnh |  | Lực phá hủy, kN |  | Cường độ nén hiện trường, MPa | Cường độ nén hiện trường trung bình, MPa | Stt | Tên mẫu | Kích thước mẫu, mm |  |  | Tải trọng, kN | Cường độ mẫu khoan, MPa | Hướng khoan mẫu |  | Hệ số qui đổi |  |  |  |  | Cường độ lập phương, MPa | Cường độ lập phương, MPa | Cường nén nhỏ nhất, MPa | Viên mẫu trung bình | Sai số, % | Cường độ hiện trường, MPa
[25 empty] | Khi mẫu khoan không có thép | Khi mẫu khoan có thép
[6 empty] | D | H | F | a | [8 empty] | chiềo cao | đường kính | diện tích mặt nén |  |  | Hướng khoan | hệ số, D |  | Đường kính thanh thép | Khoảng cách a, mm | hệ số
Cống F800 |  | 2008-09-20 |  |  | 2008-11-20 | 68 | 79 | 8 | 32 | 1.043154 |  | 120 |  | 34.4 | 35.03333 | 1 | Cống f800 | 79 | 68 | 3632 | 120 | 33 | đứng | 2.3 | 0.974 | 8 | 32 | 1.071 | 1.043154 | 34.4 | 35.03333 | 34.3 |  | #DIV/0! | 35.03333
[6 empty] | 68 | 80 | 8 | 25 | 1.032845 |  | 128 |  | 36.4 |  | 2 | Cống f800 | 80 | 68 | 3632 | 128 | 35.2 | đứng | 2.3 | 0.979 | 8 | 25 | 1.055 | 1.032845 | 36.4 |  |  |  | #DIV/0!
[6 empty] | 68 | 82 | 6 | 33 | 1.039311 |  | 120 |  | 34.3 |  | 3 | Cống f800 | 82 | 68 | 3632 | 120 | 33 | đứng | 2.3 | 0.987 | 6 | 33 | 1.053 | 1.039311 | 34.3 |  |  | 34.3 | #DIV/0!
NGƯỜI THỰC HIỆN |  |  |  |  | PHỤ TRÁCH PHÒNG THÍ NGHIỆM | [5 empty] | PHÓ GIÁM ĐỐC |  |  |  |  | 4 | Cống f1000 | 77 | 68 | 3632 | 128 | 35.2 | đứng | 2.3 | 0.965 | 8 | 22 | 1.05 | 1.01325 | 35.7 | 34.63333 | 33.2 |  | #DIV/0! | 34.63333
Tested by |  |  |  |  | Laboratory In Charge | [5 empty] | Vice Director |  |  |  |  | 5 | Cống f1000 | 77 | 68 | 3632 | 125 | 34.4 | đứng | 2.3 | 0.965 | 0 | 0 | 1 | 0.965 | 33.2 |  |  |  | #DIV/0!
[16 empty] | 6 | Cống f1000 | 79 | 68 | 3632 | 123 | 33.9 | đứng | 2.3 | 0.974 | 8 | 27 | 1.06 | 1.03244 | 35 |  |  | 35 | #DIV/0!
ĐÀO CÔNG HUÂN |  |  |  |  | NGUYỄN NGỌC GIANG | [5 empty] | NGUYỄN VĂN HỒNG CHI |  |  |  |  | 7 | Cống f1200 | 108 | 68 | 3632 | 105 | 28.9 | đứng | 2.3 | 1.08 | 8 | 32 | 1.052 | 1.13616 | 32.8 | 31.9 | 30.4 | 32.8 |  | 31.9
1. Các kết quả thử nghiệm ghi trong phiếu này chỉ có giá trị đối với mẫu do khách hàng chỉ định. | [14 empty] | 07.07WP09.R0-From07.07-REP68.R0 | 8 | Cống f1200 | 113 | 68 | 3632 | 101 | 27.8 | đứng | 2.3 | 1.094 | 0 | 0 | 1 | 1.094 | 30.4 |  |  |  | #DIV/0!
Số HS: |  |  |  | PHIẾU KẾT QUẢ THỬ NGHIỆM TEST REPROT | [8 empty] | LAS-XD-506 |  |  | 9 | Cống f1200 | 114 | 68 | 3632 | 105 | 28.9 | đứng | 2.3 | 1.097 | 8 | 17 | 1.026 | 1.125522 | 32.5 |  |  |  | #DIV/0!
PKQ-00326 | [15 empty] | 10 | Cống f1500 | 103 | 68 | 3632 | 102 | 28.1 | đứng | 2.3 | 1.065 | 8 | 8 | 1.014 | 1.07991 | 30.3 | 31.13333 | 30.3 | 30.3 |  | 31.13333
Ngày/ Date |  |  |  | Ban Haønh Laàn 01 Soá Baûn 05/ 01 issue-05 Copies | [8 empty] | Trang 02/02 |  |  | 11 | Cống f1500 | 101 | 68 | 3632 | 103 | 28.4 | đứng | 2.3 | 1.058 | 8 | 32 | 1.056 | 1.117248 | 31.7 |  |  |  | #DIV/0!
10 | Kết quả thử nghiệm: (Tiếp theo) | [14 empty] | 12 | Cống f1500 | 106 | 68 | 3632 | 106 | 29.2 | đứng | 2.3 | 1.074 | 0 | 0 | 1 | 1.074 | 31.4 |  |  |  | #DIV/0!
Ký hiệu mẫu |  | Ngày đúc |  |  | Ngày thử | Kích thước mẫu, mm |  | Cốt thép vuông góc mẫu thử |  | Hệ số hiệu chỉnh |  | Lực phá hủy, kN |  | Cường độ nén hiện trường, MPa | Cường độ nén hiện trường trung bình, MPa | 13 | Gói cống f800 | 92 | 68 | 3632 | 74 | 20.4 | đứng | 2.3 | 1.027 | 0 | 0 | 1 | 1.027 | 21 | 21.15 | 21 |  | #DIV/0! | 21.6
[16 empty] | 14 | Gói cống f800 | 90 | 68 | 3632 | 76 | 20.9 | đứng | 2.3 | 1.02 | 0 | 0 | 1 | 1.02 | 21.3 |  |  | 21.3
[6 empty] | D | H | F | a | [6 empty] | 15 | Gói cống f1000 | 93 | 68 | 3632 | 79 | 21.8 | đứng | 2.3 | 1.031 | 0 | 0 | 1 | 1.031 | 22.5 | 22.6 |  |  | #DIV/0!
[16 empty] | 16 | Gói cống f1000 | 94 | 68 | 3632 | 80 | 22 | đứng | 2.3 | 1.034 | 0 | 0 | 1 | 1.034 | 22.7 |  | 20.3 | 22.7 |  | 22.7
Cống F1000 |  | 2008-09-04 |  |  | 2008-11-20 | 68 | 77 | 8 | 22 | 1.01325 |  | 128 |  | 35.7 | 34.63333 | 17 | Gói cống f1200 | 87 | 68 | 3632 | 73 | 20.1 | đứng | 2.3 | 1.008 | 0 | 0 | 1 | 1.008 | 20.3 | 20.4 |  |  | #DIV/0!
[6 empty] | 68 | 77 | 0 | 0 | 0.965 |  | 125 |  | 33.2 |  | 18 | Gói cống f1200 | 90 | 68 | 3632 | 73 | 20.1 | đứng | 2.3 | 1.02 | 0 | 0 | 1 | 1.02 | 20.5 |  |  |  | #DIV/0!
[6 empty] | 68 | 79 | 8 | 27 | 1.03244 |  | 123 |  | 35 |  | 19 | Gói cống f1500 | 91 | 68 | 3632 | 81 | 22.3 | đứng | 2.3 | 1.023 | 0 | 0 | 1 | 1.023 | 22.8 | 22.65 |  |  | #DIV/0!
Gối cống F800 |  | 2008-09-04 |  |  | 2008-11-20 | 68 | 92 | 0 | 0 | 1.027 |  | 74 |  | 21 | 21.15 | 20 | Gói cống f1500 | 97 | 68 | 3632 | 78 | 21.5 | đứng | 2.3 | 1.045 | 0 | 0 | 1 | 1.045 | 22.5 |  |  |  | #DIV/0!
[6 empty] | 68 | 90 | 0 | 0 | 1.02 |  | 76 |  | 21.3
Gối cống F1000 |  | 2008-09-04 |  |  | 2008-11-20 | 68 | 93 | 0 | 0 | 1.031 |  | 79 |  | 22.5 | 22.6
[6 empty] | 68 | 94 | 0 | 0 | 1.034 |  | 80 |  | 22.7
Ghi chú: |  | D | : Đường kính mẫu thử nghiệm
|  | H | : Chiều cao mẫu sau khi làm phẳng mặt
|  | a | : Khoảng cách từ trục thanh thép đến đầu gần nhất của mẫu thử;
|  | F | : Đường kính thanh thép
1. Các kết quả thử nghiệm ghi trong phiếu này chỉ có giá trị đối với mẫu do khách hàng chỉ định. | [14 empty] | 07.07WP09.R0-From07.07-REP31.R0
2. Phiếu này thuộc quyền sở hữu hợp pháp của Khách hàng, mọi hoạt động sử dụng phiếu này do Khách hàng định.
Bảo hoà nước
Ẩm
Khô Bề Mặt
3 ngày
7 ngày
28 ngày
Trên 28 ngày

## Phieu Ket Qua Thep(07.07-REP02) (hidden)
CÔNG TY CỔ PHẦN TƯ VẤN KIỂM ĐỊNH XÂY DỰNG PHÍA NAM
SOUTH CONSTRUCTION INSPECTION CONSULTANT JOINT STOCK COMPANY
|  |  |  | Trụ sở & PTN: Phòng B02-Tòa nhà eTUNNEL | [13 empty] | Văn phòng đại diện: Phòng G01- Tòa nhà PLUG-IN
|  |  |  | L11-L12 Miếu Nổi P.3 Bình Thạnh HCM, Việt Nam | [13 empty] | 223 Điện Biên Phủ P.15 BT HCM, Việt Nam
|  |  |  | ĐT: (84).8.5 170886~7 – Fax: (84).8. 5170355 | [13 empty] | ĐT: (84).8. 8404415~7 – Fax: (84).8. 8404412
|  |  |  | E-mail: scic@dmc.vn | [13 empty] | Website: http://www.dangminh.vn
SỐ/Ref: |  |  |  |  | PHIẾU KẾT QUẢ THỬ NGHIỆM TEST REPORT | [10 empty] | LAS-XD-506
Ngày/Date:
1 | Tên và ký hiệu mẫu Notation and name of Sample | [5 empty] | THÉP XÂY DỰNG - REBAR
2 | Công trình/Hạng mục Project/Item
3 | Số lượng mẫu Quantity
4 | Ngày nhận mẫu Received date
5 | Khách hàng Customer
Địa chỉ Address
6 | Phương pháp thử nghiệm Test methods
7 | Thông tin mẫu thử Sample specification
|  | Mẫu do By | [5 empty] | lấy gia công, cung cấp The samples were sampled, made
8 | Tình trang mẫu khi nhận
Received sample condition
9 | Điều kiện thử nghiệm
Test conditions
[7 empty] | Nhiệt độ: | [5 empty] | Độ ẩm
[7 empty] | Temperature |  |  | ( ) |  | oC | Moisture | ( ) |  |  | %
10 | Kết quả thử nghiệm/Test result
Ký hiệu mẫu |  |  | Kích thước mẫu, mm | [7 empty] | Lực kéo chảy, kN | Giới hạn chảy, kN/cm2 | Lực kéo đứt kN |  | Giới hạn bền Mpa |  | Độ giãn dài tương đối %
|  |  | Khối lương, g |  |  | Chiều dài, cm |  |  | Đường kính, mm
#DIV/0!
TRƯỞNG PHÒNG TN Head of Testing Laboratory | [13 empty] | GIÁM ĐỐC Director
1. Các kế quả thử nghiệm ghi trong phiếu này chỉ có giá trị đối với mẫu do khách hàng gửi đến
2. Phiếu này thuộc quyền sở hữu hợp pháp của Khách hàng, mọi hoạt động sử dụng phiếu này do Khách hàng định.
07.07WP09.R0-From07.07-REP02.R0