## FORM
COÂNG TY COÅ PHAÀN TÖ VAÁN KIEÅM ÑÒNH XAÂY DÖÏNG PHÍA NAM
SOUTH CONSTRUCTION INSPECTION CONSULTANT JOINT STOCK COMPANY
|  |  | Truï sôû & PTN: phoøng B01-Toøa nhaø Etunnel | [5 empty] | Vaên phoøng ñaïi dieän: Phoøng g01- toøa nhaø Plug-in
|  |  | L11-l12 Mieáu Noåi P.3 Bình Thaïnh HCMC, Vieät nam | [5 empty] | 223 Ñieän Bieân Phuû P.15,Q BT ,HCMC, Vieät nam
|  |  | ñt: (84).8.5 170886~7 – fax: (84).8. 5170335 | [6 empty] | ÑT: (84).8. 8404415~7 – fax: (84).8. 8404412
|  |  | e-mail: scic@dmc.vn | [11 empty] | website: http://www.dangminh.vn
Số/ Ref.No: |  |  |  | PHIEÁU KEÁT QUÛA THÖÛ NGHIEÄM TEST REPORT | [8 empty] | LAS-XD 506
0824 - 05
Ngaøy/ Date: |  | 24/ 8 /2013 |  | Ban haønh laàn 1, soá baûn 03 / The 1st isuse, 03 copies | [8 empty] | Trang 1/2
1 | Teân maãu |  |  |  | : | COÄT ÑEØN CHIEÁU SAÙNG- Loaïi Troøn coân ñeá noåi cao 9 m;Daøy 4 mm.
| Name of sample |  |  |  | : | LAMP - POST - Type polygon cone 9 m height.
2 | Khaùch haøng/ Custommer |  |  |  |  | COÂNG TY COÅ PHAÀN THAÙI HÖNG THÒNH
3 | Đòa chæ/ Address |  |  |  | : | Soá 6,ñöôøng 147,khu phoá 3,Phöôùc Long B,Quaän 9,TP.Hoà Chí Minh.
4 | Soá löôïng maãu / Quantity |  |  |  | : | 01 COÄT /POST
5 | Tieâu chuaån TN/ Test method |  |  |  | : | Tham khaûo TCVN 5847:1994 & Theo yeâu caàu cuûa khaùch haøng.
6 | Ngaøy thí nghieäm/ Testing date |  |  |  | : | 15-08-2013
7 | Ñieàu kieän thöû nghieäm/ Test condition
- Maãu ñöôïc thöû nghieäm taïi Xöôûng saûn xuaát soá 2 Hoaøng Höõu Nam,Long Thaïnh Myõ,Q9,TP.Hoà Chí Minh cuûa Coâng Ty Coå Phaàn THAÙI HÖNG THÒNH vaøo ngaøy 15/ 08 /2013 coù söï chöùng kieán cuûa khaùch haøng vaø caùc beân lieân quan. The sample was tested at THAIHUNGTHINHS Wokrshop on 15/08/2013,with the witness of the customer.
- Soá löôïng maãu vaø laáy maãu thöû do khaùch haøng chæ ñònh/ Customer determined quantity & type of sample
-Theo thoâng tin do khaùch haøng cung caáp : Coät ñeøn ñöôïc saûn xuaát theo baûn veõ soá: CS 021;Ngaøy 06/08/2007 cuûa COÂNG TY COÅ PHAÀN THAÙI HÖNG THÒNH ,(Xem trang 2/2) /As the customers statemenet,the lamp-post was produced basing on the designed drawing ref No : 021; 06/08/2007 of COÂNG TY COÅ PHAÀN THAÙI HÖNG THÒNH..
- Ñoàng hoà löïc thang ño 500 kgf,ùvaïch chia 0,05 kgf/ Dynamometer measuringg range 500 kgf,division 0,05 kgf
- Löïc thöû keùo thieát keá / Designed tensile load is 150 kgf
- Vieäc thöû nghieäm ñöôïc tieán haønh theo sô ñoà sau/ Testing was carried out follows the sketch which was shown
NGÖÔØI THÖÏC HIEÄN | [5 empty] | PT PHOØNG THÍ NGHIEÄM | [5 empty] | P.GiAÙM ÑOÁC
Tested by | [5 empty] | Head of Testing Laboratory | [5 empty] | Vice Director
Nguyeãn Huy Tieán | [5 empty] | Nguyeãn Ngoïc Giang |  |  |  | Nguyeãn Vaên Hoàng Chi
1. Các kết quả thử nghiệm ghi trong phiếu này chỉ có giá trị đối với mẫu do khách hàng gửi đến. | [14 empty] | 07.07WP09.R0-From07.07-REP01.R0
Số/ Ref.No: |  |  |  | PHIEÁU KEÁT QUÛA THÖÛ NGHIEÄM TEST REPORT | [8 empty] | LAS-XD 506
0824 - 05
Ngaøy/ Date: |  | 24/ 8 /2013 |  | Ban haønh laàn 1, soá baûn 03/ The 1st isuse, 3 copies | [8 empty] | Trang 2/2
8 | Keát quaû thöû nghieäm/ Test result
8.1 | Kích thöôùc cô baûn / Dimension, mm
| Loaïi coät / Type of post |  |  |  | Chieàu daøi Length,mm |  | Chieàu daøy Thickness,mm | Ñöôøng kính ngoaøi/ Outside diameter,mm
| Truï Troøn coân ñeá noåi | [6 empty] | ÔÛ ñaùy/At bottom |  |  |  |  | ÔÛ ñænh/ At top
[5 empty] | 9009 |  | 4,01 | 198,0 |  |  |  |  | 75
8.2 | Keát quaû thöû nghieäm löïc keùo ñaàu coät/ Test results of the tensile load of post
- Töông quan giöõa köïc keùo ñaàu coät vaø bieán daïng dö khi xaû taûi ñöôïc theå hieän trong baûng sau/ Belationship between tensille load test deformation and permanent deformation at the top of post were shownin following table:
| Teân chæ tieâu/ Characleristic |  |  |  | Löïc keùo ñaàu coät/ Tensile load test at the top of post, kN(kgf).
[5 empty] | 0,40(41) |  | 0,75(76) | 1,10(112) |  |  | 1,50(153) |  |  | Khi dôõ taûi/ Deload
| ° Bieán daïng ñaàu coät/ Deformation at the top ,mm |  |  |  | 166 |  | 323 | 464 |  |  | 618 |  |  | 16
| ° Bieán daïng dö / Permanent deformation,mm |  |  |  | - |  | - | - |  |  | -
1. Các kết quả thử nghiệm ghi trong phiếu này chỉ có giá trị đối với mẫu do khách hàng chæ ñònh. | [14 empty] | 07.07WP09.R0-From07.07-REP01.R0
200
P (Löïc keùo)
SÔ ÑOÀ LÖÏC KEÙO ÑAÀU TRUÏ ÑEØN CHIEÁU SAÙNG