## PKQ NHUA CHONG THAM
CÔNG TY CỔ PHẦN TƯ VẤN KIỂM ĐỊNH XÂY DỰNG PHÍA NAM
SOUTH CONSTRUCTION INSPECTION CONSULTANT JOINT STOCK COMPANY
|  | Trụ sở & PTN: Phòng B01-Tòa nhà eTUNNEL | [5 empty] | Văn phòng đại diện: Phòng G01- Tòa nhà PLUG-IN
|  | L11-L12 Miếu Nổi P.3 Bình Thạnh HCM, Việt Nam | [5 empty] | 223 Điện Biên Phủ P.15 BT HCM, Việt Nam
|  | ĐT: (84).8.5 170886~7 – Fax: (84).8. 5170335 | [5 empty] | ĐT: (84).8. 8404415~7 – Fax: (84).8. 8404412
|  | E-mail:scic@dmc.vn |  |  |  | Website:http://www.dangminh.vn
|  | PHIẾU KẾT QUẢ THỬ NGHIỆM |  |  |  |  | LAS-XD506
Số/No. |  | TEST REPORT
Ngày/Date: |  | Ban Hanh Lan 01 So Ban 05/ 01 issue-05 Copies |  |  |  |  | Trang 1/1
1. Đơn vị yêu cầu/ Client |  |  | CÔNG TY TNHH MỘT THÀNH VIÊN DỊCH VỤ CÔNG ÍCH QUẬN THỦ ĐỨC
2. Địa chỉ/Address |  |  | Số 11 đường Khổng Tử - Phường Bình Thọ - Quận Thủ Đức- TP. HCM
3. Công Trình/ Profect |  |  | XÂY DỰNG MỚI TRỤ SỞ UBND QuẬN THỦ ĐỨC- GIAI ĐOẠN 3
Địa chỉ/Address |  |  | Số 43 Nguyễn Văn Bá, Phường Bình Thọ - Quận Thủ Đức - TP. HCM
4.Tên và ký hiệu mẫu/ Notation and name of Samnle |  |  | Sika Waterbars - Băng PVC chống thấm đàn hồi
5. Nguồn góc mẫu/ Source of sample |  |  | Do khách hàng cung cấp
6. Số lượng mẫu/Quantity |  |  | 01 mẩu
7. Ngày nhận mẫu/ Received date
8. Ngày thí nghiệm/ Testing date
9. Kết quả kiểm nghiệm/Testing Result
Stt No | Tên chỉ tiêu/ Norms |  |  | Đơn vị/ Unit | Phương pháp thử Test method | Kết quả thử nghiệm Testing Result |  | Mức chuẩn Specification
1 | Độ bền kéo đứt Tensile strength ar break |  |  | Mpa | ASTM D142:1998 | 14.8 |  | ≥12.0
2 | Độ giãn dài khi đứt Elongation ar break |  |  | % | ASTM D142:1998 | 296.2 |  | ≥ 300 ± 5
3 | Độ cứng Hardness |  |  | Shore A | TCVN 1595 : 2007 | 84 |  | ≥ 80
4 | Tỷ trọng Density |  |  | 250C | TCVN 4504 : 1989 | 1,38 |  | 1,34 ÷ 1,40
NGƯỜI THỰC HIỆN Tested by |  | PT PHÒNG THÍ NGHIỆM For Head of Testing Laboratory |  |  |  | PHÓ GIÁM ĐỐC Vice Director
ĐÀO CÔNG HUÂN |  | NGUYỄN NGỌC GIANG |  |  |  | NGUYỄN VĂN HỒNG CHI
Kết quả trên chỉ có giá trị đối với mẫu khách hàng gửi tới. | [5 empty] | 07.07WP09.R0-From07.07-REP43.R0