## Sheet1
BOÄ GIAO THOÂNG VAÄN TAÛI | [5 empty] | COÄNG HOØA XAÕ HOÄI CHUÛ NGHÓA VIEÄT NAM
VIEÄN KHOA HOÏC COÂNG NGHEÄ GTVT | [5 empty] | ÑOÄC LAÄP TÖÏ DO HAÏNH PHUÙC
PHAÂN VIEÄN KHCN GTVT PHÍA NAM | [5 empty] | ..........oAo..........
******* | [5 empty] | TP.Hoà Chí Minh , ngaøy thaùng naêm 1998
Soá .......... /PV-TN
PHAÂN TÍCH THAØNH PHAÀN HAÏT HOÃN HÔÏP BEÂ TOÂNG NHÖÏA
- Coâng trình : MÔÛ ROÄNG NAÂNG CAÁP QL 51 | [7 empty] | - Haïng muïc : Beâ toâng nhöïa noùng haït vöaø
- Cô quan yeâu caàu : COÂNG TY DÖÔNG 126 | [7 empty] | - Ngöôøi thí nghieäm :CVKT.Voõ Vaên Ngôøi ,KS.Hoà Quoác Huøng
- Loaïi maãu thí nghieäm :Maãu BTN do ñôn vò thi coâng mang ñeán thí nghieäm ngaøy 03/6/98 | [7 empty] | - Ngaøy thí nghieäm : 03/6/98
- Nguoàn goác :
Kích thöôùc loã saøng |  | Troïng löôïng | % TL tích | % TL loït
(in) | (mm) | tích luõy treân | luõy treân | saøng tích
|  | saøng (g) | saøng | luõy
1" | 25.4 | 0 | 0 | 100
3/4" | 19.1 | 0 | 0 | 100
1/2" | 12.7 | 115 | 9.349593 | 90.65041
3/8" | 9.52 | 249 | 20.2439 | 79.7561
#4 | 4.76 | 614 | 49.9187 | 50.0813
#8 | 2.38 | 816 | 66.34146 | 33.65854
#16 | 1.19 | 920 | 74.79675 | 25.20325
#30 | 0.59 | 1024 | 83.25203 | 16.74797
#50 | 0.297 | 1085 | 88.21138 | 11.78862
#100 | 0.149 | 1147 | 93.25203 | 6.747967
#200 | 0.074 | 1160 | 94.30894 | 5.691057
<#200 | < 0.074 | 1230 | 100 | 0
Ghi chuù: - Troïng löôïng maãu thí nghieäm : |  |  |  | 1230 | g
, - Keát quaû cho rieâng giaù trò vôøi maãu mang ñeán thöû
| Ngöôøi Thí Nghieäm |  |  | Ngöôøi soaùt |  |  | Phoøng Thí Nghieäm |  | Phaân Vieän KHCN GTVT Phía Nam
| Voõ Vaên Ngôøi |  |  | Nguyeãn Thuyù Mai |  |  | Leâ Troïng Höõu
PHUÏ LUÏC 1
PHAÂN TÍCH THAØNH PHAÀN HAÏT HOÃN HÔÏP BEÂ TOÂNG NHÖÏA
Kích thöôùc loã saøng |  | Troïng löôïng | % TL tích | % TL loït
(in) | (mm) | tích luõy treân | luõy treân | saøng tích
|  | saøng (g) | saøng | luõy
1" | 25.4 | 0 | 0 | 100
3/4" | 19.1 | 0 | 0 | 100
1/2" | 12.7 | 115 | 9.349593 | 90.65041
3/8" | 9.52 | 249 | 20.2439 | 79.7561
#4 | 4.76 | 614 | 49.9187 | 50.0813
#8 | 2.38 | 816 | 66.34146 | 33.65854
#16 | 1.19 | 920 | 74.79675 | 25.20325
#30 | 0.59 | 1024 | 83.25203 | 16.74797
#50 | 0.297 | 1085 | 88.21138 | 11.78862
#100 | 0.149 | 1147 | 93.25203 | 6.747967
#200 | 0.074 | 1160 | 94.30894 | 5.691057
<#200 | < 0.074 | 1230 | 100 | 0
Ghi chuù: - Troïng löôïng maãu thí nghieäm : |  |  |  | 1230 | g
- Maãu khoan taïi hieän tröôøng ngaøy 19/9/98

## Sheet2
1" | 25.4 | 1 | 1
3/4" | 19.1 | 1 | 0.936 | 0.997 | 3.91
1/2" | 12.7 | 0.9065041 | 0.713 | 0.803 | 23.95
3/8" | 9.52 | 0.797561 | 0.592 | 0.69 | 35.67
#4 | 4.76 | 0.500813 | 0.34 | 0.49 | 60.22
#8 | 2.38 | 0.3365854 | 0.23 | 0.36 | 70
#16 | 1.19 | 0.2520325 | 0.17 | 0.27 | 75.53
#30 | 0.59 | 0.1674797 | 0.115 | 0.2 | 82.36
#50 | 0.297 | 0.1178862 | 0.083 | 0.15 | 88.51
#100 | 0.149 | 0.06747967 | 0.06 | 0.12 | 92.3
#200 | 0.074 | 0.05691057 | 0.04 | 0.1 | 95.07
<#200 | < 0.074 | 0 | 0 | 0 | 100

## TKBTN
THIEÁT KEÁ BTN NOÙNG HAÏT MÒN - BTNC15
SAØNG |  | ÑAÙ 1x 1.5 |  | 20 | ÑAÙ 0.5X1 |  | 35 | ÑAÙ MI |  | 19 | CAÙT |  | 20 | BOÄT ÑAÙ |  | 6 | TOÅNG HÔÏP
|  | % |  |  | % |  |  | % |  |  | % |  |  | %
1 | 25.4 | 0 | 0 |  | 0 | 0 |  | 0 | 0 |  | 0 | 0 |  | 0 | 0 |  | 0 | 100 | 25.4 | 100% | 1
3/4" | 19 | 0 | 0 |  | 0 | 0 |  | 0 | 0 |  | 0 | 0 |  | 0 | 0 |  | 0 | 100 | 19 | 100%
5/8" | 16 | 1.316253 | 0.2632507 |  | 0 | 0 |  | 0 | 0 |  | 0 | 0 |  | 0 | 0 |  | 0.2632507 | 99.73675 | 16 | 99.74% | 1
1/2 | 12.5 | 28.38171 | 5.676343 |  | 0 | 0 |  | 0 | 0 |  | 0 | 0 |  | 0 | 0 |  | 5.676343 | 94.32366 | 12.5 | 94.32% | 0.95 | 1
5/16 | 8 | 91.03302 | 18.2066 |  | 22.69504 | 7.943262 |  | 10.45611 | 1.986661 |  | 0 | 0 |  | 0 | 0 |  | 28.13653 | 71.86347 | 8 | 71.86% | 0.65 | 0.75
#5 | 4 | 100 | 20 |  | 74.46809 | 26.06383 |  | 34.93976 | 6.638554 |  | 0 | 0 |  | 0 | 0 |  | 52.70238 | 47.29762 | 4 | 47.3% | 0.43 | 0.57
#10 | 2 | 100 | 20 |  | 91.21658 | 31.9258 |  | 54.2599 | 10.30938 |  | 3.076923 | 0.6153846 |  | 0 | 0 |  | 62.85057 | 37.14943 | 2 | 37.15% | 0.31 | 0.44
#18 | 1 | 100 | 20 |  | 93.83524 | 32.84233 |  | 70.13769 | 13.32616 |  | 12.82051 | 2.564103 |  | 0 | 0 |  | 68.7326 | 31.2674 | 1 | 31.27% | 0.22 | 0.33
#35 | 0.5 | 100 | 20 |  | 95.19913 | 33.31969 |  | 78.78657 | 14.96945 |  | 42.90598 | 8.581197 |  | 0.34 | 0.0204 |  | 76.89074 | 23.10926 | 0.5 | 23.11% | 0.16 | 0.24
#50 | 0.3 | 100 | 20 |  | 96.34479 | 33.72068 |  | 86.87608 | 16.50645 |  | 68.88889 | 13.77778 |  | 1.193333 | 0.0716 |  | 84.07651 | 15.92349 | 0.3 | 15.92% | 0.12 | 0.18
#100 | 0.15 | 100 | 20 |  | 97.49045 | 34.12166 |  | 92.34079 | 17.54475 |  | 89.74359 | 17.94872 |  | 2.506667 | 0.1504 |  | 89.76553 | 10.23447 | 0.15 | 10.23% | 0.08 | 0.13
#200 | 0.075 | 100 | 20 |  | 98.19967 | 34.36989 |  | 96.81583 | 18.39501 |  | 97.09402 | 19.4188 |  | 19.32 | 1.1592 |  | 93.3429 | 6.657103 | 0.075 | 6.657% | 0.06 | 0.11
< #200 | < 0,075 | 100 | 20 |  | 100 | 35 |  | 100 | 19 |  | 100 | 20 |  | 100 | 6 |  | 100 | 0 | < 0,075 | 0 | 0 | 0
Hình 1 : Ñöôøng cong thieát keá caáp phoái
_____ Ñöôøng bao caáp phoái btnc15
_____ Ñöôøng phaân tích caáp phoái
_____ Mieàn caáp phoái haït mòn (BTNC 15)
(Theo 22TCN - 249 - 98 )
___o__ Ñöôøng thieát keá caáp phoái

## TP-HAT
BAÛNG 1 : KEÁT QUÛA PHAÂN TÍCH THAØNH PHAÀN HAÏT CUÛA COÁT LIEÄU ÑAÙ , CAÙT , BOÄT KHOAÙNG
Kích thöôùc |  | Ñaù 1x1.5 Ñoàng Nai |  |  | Ñaù mi saøng Ñoàng Nai |  |  | Ñaù mi buïi Ñoàng Nai |  |  | Caùt vaøng Ñoàng Nai |  |  | Boät khoaùng
maét saøng |  | TLTS | %TLTS | %TLLS | TLTS | %TLTS | %TLLS | TLTS | %TLTS | %TLLS | TLTS | %TLTS | %TLLS | TLTS | %TLTS | %TLLS
(in) | (mm) | tích luyõ | tích luyõ | tích luyõ |  | tích luyõ | tích luyõ |  | tích luyõ | tích luyõ |  | tích luyõ | tích luyõ |  | tích luyõ | tích luyõ
|  | (g) | (%) | (%) | (g) | (%) | (%) | (g) | (%) | (%) | (g) | (%) | (%) | (g) | (%) | (%)
1 | 19 | 0 | 0 | 100 | 0 | 0 | 100 | 0 | 0 | 100 | 0 | 0 | 100 | 0 | 0 | 100
3/4 | 16 | 112 | 1.316253 | 98.68375 | 0 | 0 | 100 | 0 | 0 | 100 | 0 | 0 | 100 | 0 | 0 | 100
1/2 | 12.5 | 2415 | 28.38171 | 71.61829 | 0 | 0 | 100 | 0 | 0 | 100 | 0 | 0 | 100 | 0 | 0 | 100
5/16 | 8 | 7746 | 91.03302 | 8.966976 | 416 | 22.69504 | 77.30496 | 243 | 10.45611 | 89.54389 | 0 | 0 | 100 | 0 | 0 | 100
#5 | 4 | 8509 | 100 | 0 | 1365 | 74.46809 | 25.53191 | 812 | 34.93976 | 65.06024 | 0 | 0 | 100 | 0 | 0 | 100
#10 | 2 | 8509 | 100 | 0 | 1672 | 91.21658 | 8.783415 | 1261 | 54.2599 | 45.7401 | 18 | 3.076923 | 96.92308 | 0 | 0 | 100
#18 | 1 | 8509 | 100 | 0 | 1720 | 93.83524 | 6.164757 | 1630 | 70.13769 | 29.86231 | 75 | 12.82051 | 87.17949 | 0 | 0 | 100
#35 | 0.5 | 8509 | 100 | 0 | 1745 | 95.19913 | 4.800873 | 1831 | 78.78657 | 21.21343 | 251 | 42.90598 | 57.09402 | 0.51 | 0.34 | 99.66
#50 | 0.3 | 8509 | 100 | 0 | 1766 | 96.34479 | 3.65521 | 2019 | 86.87608 | 13.12392 | 403 | 68.88889 | 31.11111 | 1.79 | 1.193333 | 98.80667
#100 | 0.15 | 8509 | 100 | 0 | 1787 | 97.49045 | 2.509547 | 2146 | 92.34079 | 7.659208 | 525 | 89.74359 | 10.25641 | 3.76 | 2.506667 | 97.49333
#200 | 0.075 | 8509 | 100 | 0 | 1800 | 98.19967 | 1.800327 | 2250 | 96.81583 | 3.184165 | 568 | 97.09402 | 2.905983 | 28.98 | 19.32 | 80.68
< #200 | < 0,075 | 8509 | 100 | 0 | 1833 | 100 | 0 | 2324 | 100 | 0 | 585 | 100 | 0 | 150 | 100 | 0
|  | 8509 |  |  | 1833 |  |  | 2324 |  |  | 585 |  |  | 150
| Ghi chuù : | - TLTS laø troïng löôïng treân saøng .
- TLLS laø troïng löôïng loït saøng .
BAÛNG 1 : KEÁT QUÛA PHAÂN TÍCH THAØNH PHAÀN HAÏT CUÛA COÁT LIEÄU ÑAÙ , CAÙT , BOÄT KHOAÙNG
Kích thöôùc |  | Ñaù 1x1.5 |  |  | Ñaù 0.5x1 |  |  | Ñaù mi |  |  | Caùt vaøng |  |  | Boät khoaùng
maét saøng |  | TLTS | %TLTS | %TLLS | TLTS | %TLTS | %TLLS | TLTS | %TLTS | %TLLS | TLTS | %TLTS | %TLLS | TLTS | %TLTS | %TLLS
(in) | (mm) | tích luyõ | tích luyõ | tích luyõ |  | tích luyõ | tích luyõ |  | tích luyõ | tích luyõ |  | tích luyõ | tích luyõ |  | tích luyõ | tích luyõ
|  | (g) | (%) | (%) | (g) | (%) | (%) | (g) | (%) | (%) | (g) | (%) | (%) | (g) | (%) | (%)
1 | 19
3/4 | 16 | 0 | 0 | 100 | 0 | 0 | 100
1/2 | 12.5 | 4010 | 47.12657 | 52.87343 | 7 | 0.3818876 | 99.61811 | 0 | 0 | 100
5/16 | 8 | 7345 | 86.32037 | 13.67963 | 702 | 38.29787 | 61.70213 | 70 | 3.012048 | 96.98795
#5 | 4 | 8847 | 103.9723 | -3.972265 | 1735 | 94.65357 | 5.346427 | 620 | 26.67814 | 73.32186 | 0 | 0 | 100
#10 | 2 |  |  |  | 1870 | 102.0185 | -2.018549 | 967 | 41.60929 | 58.39071 | 40 | 6.837607 | 93.16239
#18 | 1 | [6 empty] | 1175 | 50.55938 | 49.44062 | 88 | 15.04274 | 84.95726
#35 | 0.5 | [6 empty] | 1256 | 54.04475 | 45.95525 | 214 | 36.5812 | 63.4188 | 0 | 0 | 100
#50 | 0.3 | [6 empty] | 1300 | 55.93804 | 44.06196 | 379 | 64.78632 | 35.21368 | 0.54 | 0.36 | 99.64
#100 | 0.15 | [6 empty] | 1355 | 58.30465 | 41.69535 | 543 | 92.82051 | 7.179487 | 1.98 | 1.32 | 98.68
#200 | 0.075 | [6 empty] | 1371 | 58.99312 | 41.00688 | 559 | 95.55556 | 4.444444 | 24.01 | 16.00667 | 83.99333
< #200 | < 0,075 | [6 empty] | 1414 | 60.84337 | 39.15663 | 561 | 95.89744 | 4.102564 | 150 | 100 | 0
|  | 8847 |  |  | 1870 |  |  | 1414 |  |  | 561 |  |  | 150
| Ghi chuù : | - TLTS laø troïng löôïng treân saøng .
- TLLS laø troïng löôïng loït saøng .

## tkhln
- Beà maët tieáp xuùc rieâng cuûa caùc haït vaät lieäu ñöôïc tính ôû baûng 3 .
Baûng 3
Kích thöôùc maét saøng |  | % troïng löôïng treân | Löôïng haït treân | Tæ dieän tieáp xuùc | Pi . si | 3. TÍNH TOAÙN HAØM LÖÔÏNG NHÖÏA ÑÖÔØNG :
(mm) |  | saøng tích luyõ (%) | saøng Pi (%) | rieâng si (m2/kg) |  | - Haøm löôïng nhöaï ñöôøng ñöôïc xaùc ñònh theo beà maët tieáp xuùc rieâng cuûa caùc haït vaät lieäu trong
16 / 19 |  | 0.2632507 | 0.2632507 | 0.131914 | 0.03472646 | thaønh phaàn thieát keá coát lieäu BTN .
12.5 / 16 |  | 5.676343 | 5.413092 | 0.1626346 | 0.8803558 | - Beà maët tieáp xuùc rieâng cuûa caùc haït vaät lieäu ñöôïc tính ôû baûng 3 .
8 / 12.5 |  | 28.13653 | 22.46019 | 0.23 | 5.165843
4 / 8 |  | 52.70238 | 24.56586 | 0.407 | 9.998303
2 / 4 |  | 62.85057 | 10.14819 | 0.813 | 8.250475
1 / 2 |  | 68.7326 | 5.88203 | 1.626 | 9.56418
0.5 / 1 |  | 76.89074 | 8.158141 | 3.253 | 26.53843
0.3 / 0.5 |  | 84.07651 | 7.185768 | 5.939 | 42.67628
0.15 / 0.3 |  | 89.76553 | 5.689018 | 10.842 | 61.68034
0.075 / 0.15 |  | 93.3429 | 3.577371 | 21.685 | 77.57528
< 0.075 |  | 100 | 6.657103 | 133.68 | 889.9215
|  |  |  | Spi . si = | 1132.251
1 '
|  | S X = -----S Pi .si = | 11.32251 |  |  | 5.605413
100 '
- Trong hoãn hôïp BTN chaët haït mòn, tyû leä nhöaï ñöôøng tính theo troïng löôïng coát lieäu (ñaù
nghieàn + caùt vaøng + boät khoaùng ) chieám :
( a heä soá phuï thuoäc ñieàu kieän laøm
vieäc cuûa maët ñöôøng a = 3.75 )
4.MOÄT SOÁ CHÆ TIEÂU CÔ LYÙ VAØ CÖÔØNG ÑOÄ MAÃU BTN THIEÁT KEÁ (BAÛNG 4):
BAÛNG 4
| Chæ tieâu |  | Ñôn vò | Thí nghieäm | Qui ñònh
- Cöôøng ñoä chòu neùn :
| + ôû 50OC , Rn,50 |  | KG/cm2 | 23.7149
| + ôû 20OC , Rn,20 |  | KG/cm2 | 69.27248
| + ôû 20OC , RnBH,20 ( maãu baõo hoaø) |  | KG/cm2 | 64.27987
| - Heä soá oån ñònh nöôùc |  | % | 92.79279
| - Khoái löôïng theå tích g |  | g/cm3 | 2.36692
| - Ñoä oån ñònh ôû 60OC |  | KN | 12.36177 | > 8
| -Chæ soá deûo qui öôùc , mm |  | mm | 3.066667 | < 4
| - Thöông soá Marshall |  | KN/mm | 4.031011 | 2 - 5
- Ñoä oån ñònh coøn laïi sau khi ngaâm maãu ôû
| 60OC 24h so vôùi ñoä oån ñònh ban ñaàu |  | % | 81.0119 | > 75
| - Ñoä roãng coát lieäu , Vro |  | % | 16.17796 | 14 - 18
| - Ñoä roãng BTN , Vr |  | % | 4.015312 | 3 - 6
| - Ñoä ngaäm nöôùc, W |  | % | 3.20512
| - Ñoä nôû theå tích, H |  | % | 0.344816
| - Moâ ñun ñaøn hoài vaät lieäu ôû 30OC |  | KG/cm2 | 3477.743
| - Moâ ñun ñaøn hoài vaät lieäu ôû 40OC |  | KG/cm2 | 2673.937
| - Ñoä dính baùm nhöïa vôùi ñaù |  | Khaù | toát
Note on B38: APT COMPUTER:

## tp -cotlieu
2.2 . Thaønh phaàn coát lieäu BTN chaët haït mòn (BTNC 10) :
- Töø keát quûa phaân tích ôû baûng 1 , thaønh phaàn coát lieäu (goàm : ñaù nghieàn , caùt vaøng vaø boät
khoaùng ) cuûa BTN chaët haït mòn ñöôïc thieát keá treân cô sôû vöøa baùm saùt mieàn caáp phoái tieâu chuaån,
vöøa caên cöù vaøo ñieàu kieän thöïc teá vaät lieäu ñaù cuûa Cty CTGT Coâng Chaùnh ñöa tôùi.
- Maãu thieát keá BTN coù tæ leä phoái hôïp thaønh phaàn haït ( tính theo phaàn traêm troïng löôïng ) nhö sau:
| + Ñaù 1x1.5 : |  |  | 20 | %
| + Ñaù mi saøng : |  |  | 35 | %
| + Ñaù mi buïi : |  |  | 19 | %
| + Caùt : |  |  | 20 | %
| + Boät khoaùng: |  |  | 6 | %
- Toång hôïp thaønh phaàn coát lieäu ( Baûng 2 ) :
BAÛNG TOÅNG HÔÏP THAØNH PHAÀN COÁT LIEÄU (BAÛNG 2)
Loaïi |  | Tæ leä | % troïng löôïng loït saøng
coát lieäu |  | % | 19 | 16 | 12.5 | 8 | 4 | 2 | 1 | 0.5 | 0.3 | 0.15 | 0.075 | < 0,075
Ñaù 1 x 1.5 |  | 20 | 20 | 19.73675 | 14.32366 | 1.793395 | 0 | 0 | 0 | 0 | 0 | 0 | 0 | 0
Ñaù mi saøng |  | 35 | 35 | 35 | 35 | 27.05674 | 8.93617 | 3.074195 | 2.157665 | 1.680306 | 1.279324 | 0.8783415 | 0.6301146 | 0
Ñaù mi buïi |  | 19 | 19 | 19 | 19 | 17.01334 | 12.36145 | 8.69062 | 5.673838 | 4.030551 | 2.493546 | 1.45525 | 0.6049914 | 0
caùt vaøng |  | 20 | 20 | 20 | 20 | 20 | 20 | 19.38462 | 17.4359 | 11.4188 | 6.222222 | 2.051282 | 0.5811966 | 0
Boät khoaùng |  | 6 | 6 | 6 | 6 | 6 | 6 | 6 | 6 | 5.9796 | 5.9284 | 5.8496 | 4.8408 | 0
Toång |  | 100 | 100 | 99.73675 | 94.32366 | 71.86347 | 47.29762 | 37.14943 | 31.2674 | 23.10926 | 15.92349 | 10.23447 | 6.657103 | 0
Mieàn thieát keá |  |  |  | 100 | 95-100 | 65-75 | 43-57 | 31-44 | 22-33 | 16-24 | 12-18 | 8-13 | 6-11
- Ñöôøng cong thieát keá caáp phoái hình 1 .
3. TÍNH TOAÙN HAØM LÖÔÏNG NHÖÏA ÑÖÔØNG :
- Haøm löôïng nhöïa ñöôøng ñöôïc xaùc ñònh theo beà maët tieáp xuùc rieâng cuûa caùc haït vaät lieäu trong
thaønh phaàn thieát keá coát lieäu BTN .

## da 1x1.5
Phuï luïc 6
KEÁT QUÛA THÍ NGHIEÄM ÑAÙ 1 x 1.5
- Löôïng ñaù deït : |  | 6.31% | - Ñoä maøi moøn : 19.04% | - Löôïng meàm yeáu phong hoaù : 0.16%
- Khoái löôïng theå tích : 1.465 g/cm3 |  |  | - Khoái löôïng rieâng : 2.685g/cm3
Ñöôøng kính | Löôïng tích | %Löôïng tích
loå saøng | luyõ treân | luyõ treân saøng
(mm) | saøng (g) | (%)
19 | 0 | 0 |  |  | 19 | 0
16 | 112 | 1.316253 |  |  | 16 | 1.316253
12.5 | 2415 | 28.38171 |  |  | 12.5 | 28.38171
8 | 7746 | 91.03302 |  |  | 8 | 91.03302
4 | 8509 | 100 |  |  | 4 | 100
Ñöôøng kính loå saøng (mm)
Löôïng tích luyõ treân saøng (%)
KEÁT QUÛA PHAÂN TÍCH BAÈNG SAØNG

## 0.5x1
Phuï luïc 7
KEÁT QUÛA THÍ NGHIEÄM ÑAÙ MI SAØNG
| - Khoái löôïng theå tích : 1.449 g/cm3 |  |  | - Khoái löôïng rieâng : 2.685 g/cm3
- Löôïng ñaù phong hoaù : Khoâng coù
| Ñöôøng kính | Löôïng tích | % Löôïng tích
| loå saøng | luyõ treân | luyõ treân saøng
| (mm) | saøng (g) | (%)
| 12.5 | 0 | 0 |  | 12.5 | 0
| 8 | 416 | 22.69504 |  | 8 | 22.69504
| 4 | 1365 | 74.46809 |  | 4 | 74.46809
| 2 | 1672 | 91.21658 |  | 2 | 91.21658
| 1 | 1720 | 93.83524 |  | 1 | 93.83524
| 0.5 | 1745 | 95.19913 |  | 0.5 | 95.19913
| 0.3 | 1766 | 96.34479 |  | 0.3 | 96.34479
| 0.15 | 1787 | 97.49045 |  | 0.15 | 97.49045
| 0.075 | 1800 | 98.19967 |  | 0.075 | 98.19967
| < 0,075 | 1833 | 100
KEÁT QUÛA PHAÂN TÍCH BAÈNG SAØNG
Ñöôøng kính loå saøng (mm)
Löôïng tích luyõ treân saøng (%)

## da mi
Phuï luïc 8
KEÁT QUÛA THÍ NGHIEÄM ÑAÙ MI
| - Khoái löôïng theå tích : 1.501 g/cm3 |  |  | - Khoái löôïng rieâng : 2.671 g/cm3
- Löôïng ñaù phong hoaù : Khoâng coù
| Ñöôøng kính | Löôïng tích | % Löôïng tích
| loå saøng | luyõ treân | luyõ treân saøng
| (mm) | saøng (g) | (%)
| 12.5 | 0 | 0 |  | 12.5 | 0
| 8 | 243 | 10.45611 |  | 8 | 10.45611
| 4 | 812 | 34.93976 |  | 4 | 34.93976
| 2 | 1261 | 54.2599 |  | 2 | 54.2599
| 1 | 1630 | 70.13769 |  | 1 | 70.13769
| 0.5 | 1831 | 78.78657 |  | 0.5 | 78.78657
| 0.3 | 2019 | 86.87608 |  | 0.3 | 86.87608
| 0.15 | 2146 | 92.34079 |  | 0.15 | 92.34079
| 0.075 | 2250 | 96.81583 |  | 0.075 | 96.81583
| < 0,075 | 2324 | 100
KEÁT QUÛA PHAÂN TÍCH BAÈNG SAØNG
Ñöôøng kính loå saøng (mm)
Löôïng tích luyõ treân saøng (%)

## cat
Phuï luïc 9
KEÁT QUÛA THÍ NGHIEÄM CAÙT VAØNG
| - Khoái löôïng theå tích caùt : 1,463 g/cm3 |  |  | - Khoái löôïng rieâng caùt : 2.625g/cm3
- Haøm löôïng buïi buøn seùt baån (PP röûa) : 1.02%
| - Moâ ñun ñoä lôùn : M = |  | 2.174359
| Ñöôøng kính | Löôïng tích | %Löôïng tích
| loå saøng | luyõ treân | luyõ treân saøng
| (mm) | saøng (g) | (%)
| 4 | 0 | 0 |  | 4 | 0
| 2 | 18 | 3.076923 |  | 2 | 3.076923
| 1 | 75 | 12.82051 |  | 1 | 12.82051
| 0.5 | 251 | 42.90598 |  | 0.5 | 42.90598
| 0.3 | 403 | 68.88889 |  | 0.3 | 68.88889
| 0.15 | 525 | 89.74359 |  | 0.15 | 89.74359
| 0.075 | 568 | 97.09402 |  | 0.075 | 97.09402
| < 0,075 | 585 | 100
KEÁT QUÛA PHAÂN TÍCH BAÈNG SAØNG
Ñöôøng kính loå saøng (mm)
Löôïng tích luyõ treân saøng (%)

## nhua
Phuï luïc 11
KEÁT QUAÛ THÍ NGHIEÄM NHÖÏA ÑÖÔØNG
STT | Chæ tieâu cô lyù | Ñôn vò | Keát quaû TN |  | Chæ Tieâu | Phöông phaùp
|  | ño | Ño | (Giaù trò TB) | qui ñònh | thí nghieäm
1 | Nhieät ñoä baét löûa(Flash Point) | OC | 328 | 325 | Min 230 | 22TCN:279-01
ASTM:D92
2 | Ñoä kim luùn -100g ôû 25OC -5 giaây | 1/10mm | 62; 60 ; 61 | 61 | 60/70 | 22TCN:279-01
| (Penetration at 25OC-100g,5s |  |  |  |  | ASTM:D5
3 | Ñoä daõn daøi ôû 25OC -5cm/phuùt | cm | > 140 | > 140 | Min 100 | 22TCN:279-01
| (Ductility at 25OC-5cm/min) |  | > 140 |  |  | ASTM:D113
4 | Nhieät ñoä hoaù meàm (bi, Voøng) | OC | 48 ; 48,5 | 48.25 | 46 -55 | 22TCN:63-84
(Softening Point)
5 | Ñoä dính baùm vôùi ñaù | Caáp | IV ; IV | IV | > caáp III | 22TCN:63-84
(Coating Criteria-22TCN 63-84)
6 | Hoaø tan trong dung moâi Trichloethylene | % | 99.24 | 99.25 | Min : 99 | 22TCN:279-01
| (Solubility in Trichloethylene) |  | 99.26 |  |  | ASTM:D2042
7 | Löôïng toån thaát sau khi nung noùng | % so vôùi | 0.15 | 0.15 | Max : 0,8 | 22TCN:279-01
| 163OC trong 5 giôø | Khoâng ñun | 0.14 |  |  | ASTM:D6
| (Loss on heating) | [5 empty] | KEÁT LUAÄN : Maãu nhöa ñaëc baùn cöùng coù teân goïi theo ñoä kim luùn 60/70 (22TCN.227-95)
8 | Tæ leä ñoä kim luùn sau khi ñun noùng ôû | % | 86.88525 | 86.88525 | Min :75 | 22TCN:279-01 |  | Keát quaû cho giaù trò rieâng vôùi maãu mang ñeán thöû (Khoâng löu maãu ).
| 163OC trong 5 giôø so vôùi ôû 25OC |  |  |  |  | ASTM:D5
| (Pen-% .Orig.after Loh.) | [5 empty] | Ngöôøi Thí Nghieäm Ngöôøi Soaùt Phoøng Thí Nghieäm Phaân Vieän KHCN GTVT Phiaù Nam
9 | Khoái löôïng rieâng cuaû nhöaï ôû 25OC | g/cm3 | 1.032 | 1.032 | 1,0-1,05 | 22TCN:279-01
| (Specific Gravity at 25OC ) |  |  |  |  | ASTM:D5
COÂNG TY TÖ VAÁN & KIEÅM ÑÒNH XAÂY DÖÏNG |  |  |  | Coäng Hoøa Xaõ Hoäi Chuû Nghóa Vieät Nam
| ÑOÂNG THAÊNG LONG |  |  | Ñoäc Laäp - Töï Do - Haïnh Phuùc
Soá TN/LAS - XD 306 | *********** |  |  |  | ------ooOoo-----
Soá TN/LAS - XD 306 |  |  | Tp. Hoà Chí Minh, ngaøy thaùng naêm 2004
KEÁT QUAÛ THÍ NGHIEÄM NHÖÏA ÑÖÔØNG
- Cô quan yeâu caàu : COÂNG TY COÂNG TRÌNH HAØNG KHOÂNG
- Duøng cho coâng trình : XÍ NGHIEÄP VAÄN TAÛI TAXI - Q.12 - TP.HCM
- Nôi laáy maãu : Maãu nhöïa Shell60/70 do caùc beân laáy taïi hieän tröôøng.
- Yeâu caàu thí nghieäm : Xaùc ñònh caùc chæ tieâu cô lyù cuûa nhöïa ñöôøng
- Ngaøy laáy maãu : 13/9/2004
STT | Chæ tieâu cô lyù | Ñôn vò | Keát quaû TN |  | Chæ Tieâu | Phöông phaùp
|  | ño | Ño | (Giaù trò TB) | qui ñònh | thí nghieäm
1 | Nhieät ñoä baét löûa(Flash Point) | OC | 328 | 325 | Min 230 | 22TCN:279-01
ASTM:D92
2 | Ñoä kim luùn -100g ôû 25OC -5 giaây | 1/10mm | 62; 60 ; 61 | 61 | 60/70 | 22TCN:279-01
| (Penetration at 25OC-100g,5s |  |  |  |  | ASTM:D5
3 | Ñoä daõn daøi ôû 25OC -5cm/phuùt | cm | > 140 | > 140 | Min 100 | 22TCN:279-01
| (Ductility at 25OC-5cm/min) |  | > 140 |  |  | ASTM:D113
4 | Nhieät ñoä hoaù meàm (bi, Voøng) | OC | 48 ; 48,5 | 48.25 | 46 -55 | 22TCN:63-84
(Softening Point)
5 | Ñoä dính baùm vôùi ñaù | Caáp | IV ; IV | IV | > caáp III | 22TCN:63-84
(Coating Criteria-22TCN 63-84)
6 | Hoaø tan trong dung moâi Trichloethylene | % | 99.24 | 99.25 | Min : 99 | 22TCN:279-01
| (Solubility in Trichloethylene) |  | 99.26 |  |  | ASTM:D2042
7 | Löôïng toån thaát sau khi nung noùng | % so vôùi | 0.15 | 0.15 | Max : 0,8 | 22TCN:279-01
| 163OC trong 5 giôø | Khoâng ñun | 0.14 |  |  | ASTM:D6
| (Loss on heating) | [5 empty] | KEÁT LUAÄN : Maãu nhöa ñaëc baùn cöùng coù teân goïi theo ñoä kim luùn 60/70 (22TCN.227-95)
8 | Tæ leä ñoä kim luùn sau khi ñun noùng ôû | % | 86.88525 | 86.88525 | Min :75 | 22TCN:279-01 |  | Keát quaû cho giaù trò rieâng vôùi maãu mang ñeán thöû (Khoâng löu maãu ).
| 163OC trong 5 giôø so vôùi ôû 25OC |  |  |  |  | ASTM:D5
| (Pen-% .Orig.after Loh.) | [5 empty] | Ngöôøi Thí Nghieäm Ngöôøi Soaùt Phoøng Thí Nghieäm Phaân Vieän KHCN GTVT Phiaù Nam
9 | Khoái löôïng rieâng cuaû nhöaï ôû 25OC | g/cm3 | 1.032 | 1.032 | 1,0-1,05 | 22TCN:279-01
| (Specific Gravity at 25OC ) |  |  |  |  | ASTM:D5
KEÁT LUAÄN : Maãu nhöa ñaëc baùn cöùng Shell 60/70 coù teân goïi theo ñoä kim luùn 60/70 (22TCN.227-95)
Keát quaû cho giaù trò rieâng vôùi maãu mang ñeán thöû ( löu maãu 30 ngaøy ).
COÂNG TY TV & KÑ XD ÑOÂNG THAÊNG LONG
Ñaïi dieän nhoùm thí nghieäm Ngöôøi soaùt |  |  |  | Giaùm ñoác
KTV.Tröông Ngoïc Vyõ Ks. Döông Haûi Thaønh |  |  |  | Ths. Nguyeãn Thò Thuùy Mai
Lieân Hieäp Khoa Hoïc Ñòa Chaát |  |  | Coäng Hoøa Xaõ Hoäi Chuû Nghóa Vieät Nam
Neàn Moùng - Vaät Lieäu Xaây Döïng |  |  | 'Ñoäc Laäp - Töï Do - Haïnh Phuùc
Soá TN/LAS - XD 154 |  |  |  | ***********
| *********** |  | Tp. Hoà Chí Minh, ngaøy thaùng naêm 2004
KEÁT QUAÛ THÍ NGHIEÄM NHÖÏA ÑÖÔØNG
- Cô quan yeâu caàu : COÂNG TY KYÕ THUAÄT CÔ BAÛN CAO SU
- Duøng cho coâng trình : ÑÖÔØNG LAÙNG NHÖÏA AÁP 5 LOÂ 1- LOÂ H -COÂNG TY CAO SU DAÀU TIEÁNG
- Haïng muïc coâng trình : Ñöôøng ñaù daêm laùng nhöïa
- Nôi laáy maãu : Maãu nhöïa Shell60/70 do quyù coâng ty mang ñeán thí nghieäm .
- Yeâu caàu thí nghieäm : Xaùc ñònh caùc chæ tieâu cô lyù cuûa nhöïa ñöôøng
- Ngaøy nhaän maãu : 17/12/2004
STT | Chæ tieâu cô lyù | Ñôn vò | Keát quaû TN |  | Chæ Tieâu | Phöông phaùp
|  | ño | Ño | (Giaù trò TB) | qui ñònh | thí nghieäm
1 | Nhieät ñoä baét löûa(Flash Point) | OC | 328 | 325 | Min 230 | 22TCN:279-01
ASTM:D92
2 | Ñoä kim luùn -100g ôû 25OC -5 giaây | 1/10mm | 62; 60 ; 61 | 61 | 60/70 | 22TCN:279-01
| (Penetration at 25OC-100g,5s |  |  |  |  | ASTM:D5
3 | Ñoä daõn daøi ôû 25OC -5cm/phuùt | cm | > 140 | > 140 | Min 100 | 22TCN:279-01
| (Ductility at 25OC-5cm/min) |  | > 140 |  |  | ASTM:D113
4 | Nhieät ñoä hoaù meàm (bi, Voøng) | OC | 48 ; 48,5 | 48.25 | 46 -55 | 22TCN:63-84
(Softening Point)
5 | Ñoä dính baùm vôùi ñaù | Caáp | IV ; IV | IV | > caáp III | 22TCN:63-84
(Coating Criteria-22TCN 63-84)
6 | Hoaø tan trong dung moâi Trichloethylene | % | 99.24 | 99.25 | Min : 99 | 22TCN:279-01
| (Solubility in Trichloethylene) |  | 99.26 |  |  | ASTM:D2042
7 | Löôïng toån thaát sau khi nung noùng | % so vôùi | 0.15 | 0.15 | Max : 0,8 | 22TCN:279-01
| 163OC trong 5 giôø | Khoâng ñun | 0.14 |  |  | ASTM:D6
| (Loss on heating) | [5 empty] | KEÁT LUAÄN : Maãu nhöa ñaëc baùn cöùng coù teân goïi theo ñoä kim luùn 60/70 (22TCN.227-95)
8 | Tæ leä ñoä kim luùn sau khi ñun noùng ôû | % | 86.88525 | 86.88525 | Min :75 | 22TCN:279-01 |  | Keát quaû cho giaù trò rieâng vôùi maãu mang ñeán thöû (Khoâng löu maãu ).
| 163OC trong 5 giôø so vôùi ôû 25OC |  |  |  |  | ASTM:D5
| (Pen-% .Orig.after Loh.) | [5 empty] | Ngöôøi Thí Nghieäm Ngöôøi Soaùt Phoøng Thí Nghieäm Phaân Vieän KHCN GTVT Phiaù Nam
9 | Khoái löôïng rieâng cuaû nhöaï ôû 25OC | g/cm3 | 1.032 | 1.032 | 1,0-1,05 | 22TCN:279-01
| (Specific Gravity at 25OC ) |  |  |  |  | ASTM:D5
KEÁT LUAÄN : Maãu nhöa ñaëc baùn cöùng Shell 60/70 coù teân goïi theo ñoä kim luùn 60/70 (22TCN.227-95)
Keát quaû cho giaù trò rieâng vôùi maãu mang ñeán thöû ( löu maãu 30 ngaøy ).
LIEÂN HIEÄP KH ÑC - NEÀN MOÙNG - VLXD
Ñaïi dieän nhoùm thí nghieäm Ngöôøi soaùt |  |  |  | Toång giaùm ñoác
KTV.Tröông Ngoïc Vyõ Ks. Döông Haûi Thaønh

## BDT2
5/ khoái löôïng theå tích vaø ñoä roãng boät khoùang khi neùn ôû aùp löïc 400KG/cm2:
soá laàn | K.löôïng BK | Theå tích | K.löôïng theå tích | gVK /gBK | Ñoäroãng BK | Ghi
TN | sau neùn (g) | khuoân (cm3) | BK gVK (g/cm3) |  | Vr (%) | chuù
1 | 195.1 | 99.86 | 1.953735 | 0.7099329 | 29.00671
2 | 190 | 99.86 | 1.902664 | 0.6913749 | 30.86251
3 | 193.7 | 99.86 | 1.939716 | 0.7048385 | 29.51615
| -Khoái löôïng theå tích boät khoaùng : gVK = |  |  | 1.932038 | (g/cm3)
| - Ñoä roång TB cuûa boät khoaùng : Vr = |  |  | 29.79512 | (%)
6/ Heä soá haùo nöôùc :
Soá laàn | Khoái löôïng | Theå tích BK | Theå tích BK | Haøm soá haùo nöôùc |  | Ghi
TN | BK (g) | laéng ñoïng trong | laéng ñoïng trong | cuûa boät khoaùng |  | chuù
|  | nöôùc V1 (ml) | daàu hoaû V2 (ml) | K = V1/V2
1 | 5 | 5.7 | 8 | 0.7125
2 | 5 | 5.5 | 7.5 | 0.7333333
| - Haøm soá haùo nöôùc cuûa BK : K = |  |  | 0.7229167
7/Chæ soá haøm löôïng nhöïa cuûa boät khoaùng :
Soá laàn | Khoái löôïng | Khoái löôïng |  | Haøm löôïng nhöïa |  | Ghi
TN | daàu AK (g) | BK (g) |  | Qnh ( g/100cm3) |  | chuù
1 | 15 | 75 |  | 54.84
2 | 15 | 78 |  | 52.73077
| - Haøm löôïng nhöïa cuûa BK : Qnh = |  |  | 53.78538 | (g/100cm3 )
8/ khaû naêng laøm cöùng nhöïa cuûa boät khoaùng :
Soá laàn | Khoái löôïng | Khoái löôïng | Nhieät ñoä hoaù meàm | Nhieät ñoä hoaù meàm cuûa |  | Khaû naêng
TN | nhöaï 60/70 | boät khoaùng | cuûa nhöaï 60/70 | vöûa BK vaø nhöaï |  | laøm cöùng nhöaï
| (g) | (g) | ( OC) | ( OC) |  | cuûa BK ( OC)
1 | 40 | 60 | 48.3 | 59.5 |  | 11.2
2 | 40 | 60 | 48.3 | 59 |  | 10.7
[5 empty] | Khaû naêng laøm cöùng nhöïa cuûa boät khoaùng : | 10.95
Keát luaän : Caùc chæ tieâu thí nghieäm ôû treân cuaû maãu boät khoaùng ñaït yeâu caàu duøng cho Beâ toâng
nhöaï noùng theo 22 TCN 58-84.
Ngöôøi Thí Nghieäm Ngöôøi Soaùt Phaân Vieän KHCN GTVT Phiaù Nam
Hoà Quoác Huøng Toâ Vaên Lôïi

## BOT DA
Phuï luïc 10 | [10 empty] | Phuï luïc 7
KEÁT QUÛA THÍ NGHIEÄM
CAÙC CHÆ TIEÂU CÔ LYÙ CUÛA BOÄT KHOAÙNG
1 / Hình daùng beân ngoaøi : Haït ñoàng ñeàu , tôi mòn , khoâng voùn cuïc , khoâng laån taïp chaát
2 / Thaønh phaàn haït cuûa boät khoaùng :
| Kích thöôùc saøng |  | Löôïng tích | % Löôïng tích | % Löôïng loït
| (In) | (mm) | luyõ treân | luyõ treân saøng | saøng tích luyõ
|  |  | saøng (g) | (%) | (%)
| # 16 | 1.25 | 0 | 0 | 100 | [6 empty] | 1.25 | 0
| # 30 | 0.63 | 0.51 | 0.34 | 99.66 | [6 empty] | 0.63 | 0.34
| # 50 | 0.315 | 1.79 | 1.193333 | 98.80667 | [6 empty] | 0.315 | 1.193333
| # 100 | 0.149 | 3.76 | 2.506667 | 97.49333 | [6 empty] | 0.149 | 2.506667
| # 200 | 0.071 | 28.98 | 19.32 | 80.68 | [6 empty] | 0.071 | 19.32
| < # 200 | < 0.071 | 150 | 100 | 0
3. Ñoä aåm boät khoaùng :
| Soá laàn | Soá hieäu |  | Tr . löôïng | Troïng löôïng |  | Troïng löôïng |  | Ñoä aåm | Ghi
| TN | hoäp nhoâm |  | hoäp | hoäp + maãu |  | hoäp + maãu |  | maãu | chuù
|  |  |  | (g) | tröôùc khi saáy (g) |  | sau khi saáy khoâ (g) |  | (%)
| 1 | A |  | 16.5 | 125.78 |  | 125.43 |  | 0.3213073
| 2 | B |  | 17.32 | 106.41 |  | 106.2 |  | 0.2362736
[8 empty] | - Ñoä aåm trung bình : | 0.2787904 | %
4. Khoái löôïng rieâng boät khoaùng :
|  | - Khoái löôïng boät khoaùng ñem thí nghieäm : GBK = |  |  |  |  | 20 | (g)
|  | - Khoái löôïng rieâng daàu hoûa : g dh = |  |  |  |  | 0.7973 | (g/cm3)
| Soá laàn | Khoái löôïng |  | Khoái löôïng | K. löôïng | K . Löôïng |  | K . Löôïng rieâng |  | Ghi
| TN | bình |  | bình + daàu | rieâng daàu | bình + daàu + BK |  | boät khoaùng |  | chuù
|  | (g) |  | (g) | (g/cm3) | (g) |  | gBK (g/cm3)
| 1 | 151.7 |  | 550.58 | 0.7973 | 564.8 |  | 2.758824
| 2 | 151.7 |  | 550.56 | 0.7973 | 564.75 |  | 2.744578
[7 empty] | - Khoái löôïng rieâng boät khoaùng : gBK = | 2.751701 |  | (g/cm3)
KEÁT QUÛA PHAÂN TÍCH BAÈNG SAØNG
Ñöôøng kính loå saøng (mm)
Löôïng tích luyõ treân saøng (%)

## nen
PHUÏ LUÏC 1
KEÁT QUÛA THÍ NGHIEÄM CÖÔØNG ÑOÄ CHÒU NEÙN
I./ THÍ NGHIEÄM CÖÔØNG ÑOÄ CHÒU NEÙN ÔÛ 20OC:
Kyù hieäu | Nhieät ñoä | Thöù töï | Kích thöôùc maãu |  | Troïng löôïng (g) |  |  | Troïng löôïng | Löïc neùn | Heä soá | Cöôøng ñoä
toå maãu | TN | maãu | D (cm) | H (cm) | Trong kk | Trong nöôùc sau | Trong kk sau | theå tích | phaù hoaïi | hieäu chænh | chòu neùn
TN | [5 empty] | khi ngaâm nöôùc | khi ngaâm nöôùc | g (g/cm3) | P ( kG) |  | Rn(kG/cm2) |  | V | VT | G
|  | 1 | 10.1 | 10.08867 | 1847.9 | 1069.1 | 1851.5 | 2.361835 | 5500 |  | 68.6484 |  | 808.1022 | 782.4 | 1923.283236
I | 20OC | 2 | 10.1 | 10.52133 | 1928.9 | 1116.2 | 1935.6 | 2.35404 | 5600 |  | 69.89655 |  | 842.7588 | 819.4 | 2005.765944
|  | Trung bình : | [8 empty] | 69.27248 | 56.17
II./ THÍ NGHIEÄM CÖÔØNG ÑOÄ CHÒU NEÙN ÔÛ 20OC( MAÃU BAÕO HOAØ):
Kyù hieäu | Nhieät ñoä | Thöù töï | Kích thöôùc maãu |  | Troïng löôïng (g) |  |  | Troïng löôïng | Löïc neùn | Heä soá | Cöôøng ñoä
toå maãu | TN | maãu | D (cm) | H (cm) | Trong kk | Trong nöôùc sau | Trong kk sau | theå tích | phaù hoaïi | hieäu chænh | chòu neùn
TN | [5 empty] | khi ngaâm nöôùc | khi ngaâm nöôùc | g (g/cm3) | P ( kG) |  | Rn(kG/cm2)
|  | 1 | 10.1 | 10.79667 | 1983.6 | 1147.7 | 1988.8 | 2.35834 | 5300 |  | 66.1521
II | 20OC | 2 | 10.1 | 10.538 | 1904.3 | 1101.4 | 1911.2 | 2.351568 | 5000 |  | 62.40764 |  | 0.9279279
| ( Baõo hoaø) | Trung bình : | [8 empty] | 64.27987
III./ THÍ NGHIEÄM CÖÔØNG ÑOÄ CHÒU NEÙN ÔÛ 50OC:
Kyù hieäu | Nhieät ñoä | Thöù töï | Kích thöôùc maãu |  | Troïng löôïng (g) |  |  | Troïng löôïng | Löïc neùn | Heä soá | Cöôøng ñoä
toå maãu | TN | maãu | D (cm) | H (cm) | Trong kk | Trong nöôùc sau | Trong kk sau | theå tích | phaù hoaïi | hieäu chænh | chòu neùn
TN | [5 empty] | khi ngaâm nöôùc | khi ngaâm nöôùc | g (g/cm3) | P ( kG) |  | Rn(kG/cm2)
|  | 1 | 10.1 | 10.62467 | 1966.2 | 1137.9 | 1975.3 | 2.347982 | 2000 |  | 24.96305 |  | 851.0358 | 837.4 | 2025.465204
III | 50OC | 2 | 10.1 | 9.948667 | 1788.5 | 1034.3 | 1794.2 | 2.353599 | 1800 |  | 22.46675 |  | 796.8882 | 759.9 | 1896.593916
|  | Trung bình : | [8 empty] | 23.7149
G
[15 empty] | 0 | 520.3057 | 2.346154
[15 empty] | 0 | 507.2573 | 2.301775
0
[17 empty] | Ghi chuù : | Maãu cheá bò töø maãu khoan ngaøy 19/9/98
[15 empty] | Vtt | G
[15 empty] | 0 | 0
III./ THÍ NGHIEÄM CÖÔØNG ÑOÄ CHÒU NEÙN ÔÛ 20OC( MAÃU NGAÂM NÖÔÙC 15 NGAØY ÑEÂM):
Kyù hieäu | Nhieät ñoä | Thöù töï | Kích thöôùc maãu |  | Troïng löôïng (g) |  |  | Troïng löôïng | Löïc neùn | Heä soá | Cöôøng ñoä
toå maãu | TN | maãu | D (cm) | H (cm) | Trong kk | Trong nöôùc sau | Trong kk sau | theå tích | phaù hoaïi | hieäu chænh | chòu neùn
TN | [5 empty] | khi ngaâm nöôùc | khi ngaâm nöôùc | g (g/cm3) | P ( kG) |  | Rn(kG/cm2)
|  | 1 | 10.1 | 10.29467 | 1860.1 | 1077.2 | 1868.4 | 2.350986 | 5000 |  | 62.40764
III | 20OC | 2 | 10.1 | 10.178 | 1882.5 | 1086.8 | 1887.9 | 2.349894 | 5200 |  | 64.90394
|  | Trung bình : | [8 empty] | 63.65579
III .KEÁT QUÛA THÍ NGHIEÄM ÑOÄ BEÀN MARSHALL ( MAÃU NGAÂM 60OC TRONG 24 GIÔØ)
Kyù hieäu | Nhieät ñoä | Thöù töï | Kích thöôùc maãu |  | Troïng löôïng (g) |  |  | Troïng löôïng
toå maãu | TN | maãu | D (mm) | H (mm) | Trong kk | Trong nöôùc | Trong kk sau | theå tích
TN | [6 empty] | khi ngaâm nöôùc | g (g/cm3)
|  | 1 | 101.5 | 64.5 | 1265 | 746 | 1268 | 2.423372
VI | 60OC | 2 | 101.5 | 63.72 | 1198 | 707 | 1203 | 2.415323
|  | 3 | 101.5 | 63.48 | 1246 | 735 | 1250 | 2.419417
|  | Trung bình : | [5 empty] | 2.419371
Kyù hieäu toå maãu |  |  | Thöù töï maãu |  | 1 | 2 | 3 | 1
Soá ño bieán daïng deûo theo |  |  | Tröôùc TN |  | 0 | 0 | 0
phöông thaúng ñöùng |  |  | Sau TN |  | 3.85 | 3.85 | 3.9
Ñoä deûo Marshall |  |  | Thí nghieäm |  | 38.5 | 38.5 | 39
( 1 / 10 ) mm |  |  | Trung bình |  |  | 38.66667

## marshall
PHUÏ LUÏC 2
KEÁT QUAÛ THÍ NGHIEÄM ÑOÄ OÅN ÑÒNH VAØ CHÆ SOÁ DEÛO QUI ÖÔÙC THEO MARSHALL
I./ THÍ NGHIEÄM ÑOÄ OÅN ÑÒNH , CHÆ SOÁ DEÛO QUI ÖÔÙC THEO MARSHALL (MAÃU NGAÂM ÔÛ 60OC TRONG 1 GIÔØ):
Kyù hieäu | Nhieät ñoä | Thöù töï | Kích thöôùc maãu |  | Troïng löôïng (g) |  |  | Troïng löôïng | Löïc neùn | Heä soá | Ñoä oån
toå maãu | TN | maãu | D (mm) | H (mm) | Trong kk | Trong nöôùc | Trong kk sau | theå tích | phaù hoaïi | hieäu chænh | ñònh
TN | [5 empty] | sau khi ngaâm nöôùc | khi ngaâm nöôùc | g (g/cm3) | P ( kG) |  | ( KN ) | V | Vtt | G
|  | 1 | 101.6 | 63.99333 | 1208.1 | 700.9 | 1213.2 | 2.358189 | 1276.002 | 0.961 | 12.02194 | 522.8895 | 512.3 | 1236.634 | 520.3057 | 2.346154
I | 60OC | 2 | 101.6 | 61.98 | 1179.2 | 685.2 | 1181.9 | 2.374069 | 1238.61 | 1.038 | 12.60468 | 506.43858 | 496.7 | 1197.727 | 507.2573 | 2.301775
|  | 3 | 101.6 | 63.77333 | 1225.7 | 710.7 | 1228.2 | 2.368502 | 1299.372 | 0.978 | 12.45868 | 521.0919 | 517.5 | 1232.382
|  | Trung bình : | [5 empty] | 2.36692 |  |  | 12.36177
Kyù hieäu toå maãu |  |  | Thöù töï maãu |  | 1 | 2 | 3 | 1 | 2 | 3 | 4
Soá ño bieán daïng deûo theo |  |  | Tröôùc TN |  | 0 | 0 | 0
phöông thaúng ñöùng |  |  | Sau TN |  | 3.05 | 3.15 | 3
Chæ soá deûo qui öôùc theo Marshall (mm) |  |  | Thí nghieäm |  | 3.05 | 3.15 | 3 | [8 empty] | Ghi chuù : | Maãu cheá bò töø maãu khoan ngaøy 19/9/98
|  |  | Trung bình |  |  | 3.066667 | [5 empty] | 81.01%
II .KEÁT QUÛA THÍ NGHIEÄM ÑOÄ OÅN ÑÒNH THEO MARSHALL ( MAÃU NGAÂM 60OC TRONG 24 GIÔØ):
Kyù hieäu | Nhieät ñoä | Thöù töï | Kích thöôùc maãu |  | Troïng löôïng (g) |  |  | Troïng löôïng | Löïc neùn | Heä soá | Ñoä oån | 4.031011
toå maãu | TN | maãu | D (mm) | H (mm) | Trong kk | Trong nöôùc | Trong kk sau | theå tích | phaù hoaïi | hieäu chænh | ñònh
TN | [5 empty] | sau khi ngaâm nöôùc | khi ngaâm nöôùc | g (g/cm3) | P ( kG) |  | ( KN ) | S | V | Vtt | G
|  | 1 | 101.6 | 58.52 | 1122.1 | 649.9 | 1123.4 | 2.369799 | 911.43 | 1.146 | 10.24018 | 81.7127559 | 478.183 | 473.5 | 1135.685
II | 60OC | 2 | 101.6 | 63.86 | 1225.3 | 708.5 | 1226.7 | 2.364531 | 1028.28 | 0.971 | 9.788822 | 81.7127559 | 521.8177 | 518.2 | 1236.186
|  | Trung bình : | [8 empty] | 10.0145
[17 empty] | Ghi chuù : | Maãu khoan taïi hieän tröôøng ngaøy 19/9/98
0.810119
III .KEÁT QUÛA THÍ NGHIEÄM ÑOÄ BEÀN MARSHALL ( MAÃU NGAÂM 60OC TRONG 24 GIÔØ)
Kyù hieäu | Nhieät ñoä | Thöù töï | Kích thöôùc maãu |  | Troïng löôïng (g) |  |  | Troïng löôïng
toå maãu | TN | maãu | D (mm) | H (mm) | Trong kk | Trong nöôùc | Trong kk sau | theå tích
TN | [6 empty] | khi ngaâm nöôùc | g (g/cm3)
|  | 1 | 101.5 | 64.5 | 1265 | 746 | 1268 | 2.423372
VI | 60OC | 2 | 101.5 | 63.72 | 1198 | 707 | 1203 | 2.415323
|  | 3 | 101.5 | 63.48 | 1246 | 735 | 1250 | 2.419417
|  | Trung bình : | [5 empty] | 2.419371
Kyù hieäu toå maãu |  |  | Thöù töï maãu |  | 1 | 2 | 3 | 1
Soá ño bieán daïng deûo theo |  |  | Tröôùc TN |  | 0 | 0 | 0
phöông thaúng ñöùng |  |  | Sau TN |  | 3.85 | 3.85 | 3.9
Ñoä deûo Marshall |  |  | Thí nghieäm |  | 38.5 | 38.5 | 39
( 1 / 10 ) mm |  |  | Trung bình |  |  | 38.66667

## evl
PHUÏ LUÏC 4
KEÁT QUAÛ THÍ NGHIEÄM MOÂ ÑUN ÑAØN HOÀI VAÄT LIEÄU
I./ THÍ NGHIEÄM MOÂ ÑUN ÑAØN HOÀI VAÄT LIEÄU ÔÛ 30OC:
Kyù hieäu | Kích thöôùc maãu |  | Löïc | Aùp löïc | Soá ñoïc ôû ñoàng hoà ño (0.01mm) |  |  |  | Bieán daïng ñaøn hoài |  |  | Moâ ñun ñaøn hoài vaät lieäu |  | Ghi
toå maãu | D (cm) | H (cm) | neùn maãu | neùn maãu | ÑH1 |  | ÑH2 |  | ÑH1 | ÑH2 | Trung bình | EVL (kG/cm2) |  | chuù
TN |  |  | (kG) | ( kG/cm2) | Coù taûi | Khoâng taûi | Coù taûi | Khoâng taûi | (mm) | (mm) | (mm) | Thí nghieäm | Trung bình |  |  | g0 | g2 | g1 | kltt
1 | 10.1 | 10.8 | 480.57 | 5.998248 | 51 | 71 | 62.9 | 80.9 | 0.2 | 0.18 | 0.19 | 3409.53 | 3391.205
[5 empty] | 42.5 | 62.3 | 59.1 | 77.5 | 0.198 | 0.184 | 0.191 | 3391.679
[5 empty] | 39.1 | 61 | 57.2 | 74.9 | 0.219 | 0.177 | 0.198 | 3271.771
[5 empty] | 37 | 58.5 | 56 | 72.5 | 0.215 | 0.165 | 0.19 | 3409.53
[5 empty] | 36.5 | 57.8 | 55 | 71 | 0.213 | 0.16 | 0.1865 | 3473.516
2 | 10.1 | 10.52 | 480.57 | 5.998248 | 42.8 | 60.5 | 61.5 | 80 | 0.177 | 0.185 | 0.181 | 3486.274 | 3564.28
[5 empty] | 38.2 | 55 | 58.5 | 76.6 | 0.168 | 0.181 | 0.1745 | 3616.136
[5 empty] | 33.5 | 50.5 | 56.5 | 73.1 | 0.17 | 0.166 | 0.168 | 3756.046
[5 empty] | 29.5 | 48 | 53.8 | 71.5 | 0.185 | 0.177 | 0.181 | 3486.274
[5 empty] | 29 | 47.4 | 53.1 | 71 | 0.184 | 0.179 | 0.1815 | 3476.67
[12 empty] | Trung bình : | 3477.743 | kG/cm2
II./ THÍ NGHIEÄM MOÂ ÑUN ÑAØN HOÀI VAÄT LIEÄU ÔÛ 40OC: | [14 empty] | #VALUE!
Kyù hieäu | Kích thöôùc maãu |  | Löïc | Aùp löïc | Soá ñoïc ôû ñoàng hoà ño (0.01mm) |  |  |  | Bieán daïng ñaøn hoài |  |  | Moâ ñun ñaøn hoài vaät lieäu |  | Ghi
toå maãu | D (cm) | H (cm) | neùn maãu | neùn maãu | ÑH1 |  | ÑH2 |  | ÑH1 | ÑH2 | Trung bình | EVL (kG/cm2) |  | chuù
TN |  |  | (kG) | ( kG/cm2) | Coù taûi | Khoâng taûi | Coù taûi | Khoâng taûi | (mm) | (mm) | (mm) | Thí nghieäm | Trung bình
3 | 10.1 | 10.64 | 480.57 | 5.998248 | 50 | 72.8 | 24.1 | 50.2 | 0.228 | 0.261 | 0.2445 | 2610.28 | 2648.726
[5 empty] | 46.5 | 69.9 | 22.8 | 48.5 | 0.234 | 0.257 | 0.2455 | 2599.648
[5 empty] | 42.2 | 66.5 | 20 | 43.5 | 0.243 | 0.235 | 0.239 | 2670.35
[5 empty] | 39.1 | 65 | 16.8 | 38.8 | 0.259 | 0.22 | 0.2395 | 2664.775
[5 empty] | 37 | 62.2 | 15.1 | 37.2 | 0.252 | 0.221 | 0.2365 | 2698.577
4 | 10.1 | 10.01 | 480.57 | 5.998248 | 15.5 | 36 | 8.1 | 32 | 0.205 | 0.239 | 0.222 | 2704.615 | 2699.148
[5 empty] | 11.5 | 33.2 | 4.5 | 29.5 | 0.217 | 0.25 | 0.2335 | 2571.412
[5 empty] | 8.8 | 29.5 | 3.2 | 28.2 | 0.207 | 0.25 | 0.2285 | 2627.679
[5 empty] | 7.5 | 28.5 | 2.8 | 25 | 0.21 | 0.222 | 0.216 | 2779.743
[5 empty] | 6 | 26.1 | 1.2 | 23.8 | 0.201 | 0.226 | 0.2135 | 2812.293
[12 empty] | Trung bình : | 2673.937 | kG/cm2
III .KEÁT QUÛA THÍ NGHIEÄM ÑOÄ BEÀN MARSHALL ( MAÃU NGAÂM 60OC TRONG 24 GIÔØ)
Kyù hieäu | Nhieät ñoä | Thöù töï |  |  | Troïng löôïng (g) | [6 empty] | Troïng löôïng
toå maãu | TN | maãu |  | H (mm) | Trong kk |  |  | Trong nöôùc |  |  | Trong kk sau | theå tích
TN | [10 empty] | khi ngaâm nöôùc | g (g/cm3)
|  | 1 |  | 64.5 | 1265 |  |  | 746 |  |  | 1268 | 2.423372
VI | 60OC | 2 |  | 63.72 | 1198 |  |  | 707 |  |  | 1203 | 2.415323
|  | 3 |  | 63.48 | 1246 |  |  | 735 |  |  | 1250 | 2.419417
|  | Trung bình : | [9 empty] | 2.419371
Kyù hieäu toå maãu |  |  |  |  | 1 |  |  | 2 |  |  | 3 | 1
Soá ño bieán daïng deûo theo |  |  |  |  | 0 |  |  | 0 |  |  | 0
phöông thaúng ñöùng |  |  |  |  | 3.85 |  |  | 3.85 |  |  | 3.9
Ñoä deûo Marshall |  |  |  |  | 38.5 |  |  | 38.5 |  |  | 39
( 1 / 10 ) mm | [7 empty] | 38.66667

## dnn-dntt
PHUÏ LUÏC 3
KEÁT QUÛA XAÙC ÑÒNH ÑOÄ NGAÄM NÖÔÙC (W) -ÑOÄ NÔÛ THEÅ TÍCH (H)
KHOÁI LÖÔÏNG
| Ngaâm trong | Ngaâm trong | Baõo hoøa nöôùc | Baõo hoøa nöôùc | Khoái löôïng
Maãu soá | nöôùc 30 phuùt | nöôùc 30 phuùt | caân trong | caân trong | caân trong | Theå tích | g | W | H
| caân trong kk | caân trong nöôùc | khoâng khí | nöôùc | khoâng khí | maãu
| G1(g) | G2(g) | G3(g) | G4(g) | GO(g) | (cm3) | g/cm3 | % | %
1 | 1988.8 | 1147.7 | 2010.2 | 1166 | 1983.6 | 841.1 | 2.35834 | 3.162525 | 0.368565
2 | 1911.2 | 1101.4 | 1930.6 | 1118.2 | 1904.3 | 809.8 | 2.351568 | 3.247715 | 0.3210669
[6 empty] | Trung bình : |  | 3.20512 | 0.344816
Ghi chuù :
Khoái löôïng theå tích maãu cheá bò : g kmax = 2.387g/cm3

## MBTN- TK
BOÄ GIAO THOÂNG VAÄN TAÛI COÄNG HOAØ XAÕ HOÄI CHUÛ NGHIAÕ VIEÄT NAM
VIEÄN KHOA HOÏC COÂNG NGHEÄ GTVT ÑOÄC LAÄP - TÖÏ DO - HAÏNH PHUÙC
PHOØNG THÍ NGHIEÄM TROÏNG ÑIEÅM ÑB III ******
| Soá /TN.TÑ ÑB III |  |  |  |  | TP.Hoà Chí Minh , ngaøy thaùng naêm 2003
THIEÁT KEÁ
BEÂ TOÂNG NHÖÏA NOÙNG HAÏT MÒN (BTNC15)
- Cô quan yeâu caàu : COÂNG TY CTGT COÂNG CHAÙNH - TP.HCM
- Coâng trình : MÔÛ ROÄNG NAÂNG CAÁP ÑÖÔØNG COÂNG HOAØ -TP.HCM
- Haïng muïc coâng trình : BTNN HAÏT MÒN ( BTNC15) - ÑOAÏN TÖØ NGAÕ TÖ
HOAØNG HOA THAÙM ÑEÁN CAÙCH MAÏNG THAÙNG TAÙM
- Noäi dung yeâu caàu : Thieát keá hoãn hôïp beâ toâng nhöïa noùng haït mòn (BTNC15).
- Nguoàn goác vaät lieäu : Caùc nhoùm phaân loaïi kích thöôùc vaät lieäu goàm: Ñaù, caùt, boät khoaùng vaø nhöïa
ñöôøng do Coâng ty CTGT Coâng Chaùnh laáy taïi traïm troän BTN cuûa quí coâng ty ñem ñeán thí nghieäm.
- Thôøi gian thieát keá : Töø ngaøy 3/09/2003 - 19/09/2003
- Caùn boä thöïc hieän thí nghieäm :
+ KS. Hoà Quoác Huøng
+ KS . Toâ Vaên Lôïi
+ KS. Nguyeãn Ñöùc Phuù
KEÁT QUAÛ THÍ NGHIEÄM
I./ THÍ NGHIEÄM CAÙC CHÆ TIEÂU CÔ LYÙ CUÛA VAÄT LIEÄU :
Caùc nhoùm kích thöôùc vaät lieäu do coâng ty CTGT Coâng Chaùnh ñöa ñeán thí nghieäm goàm :
- Ñaù 1x1.5 Ñoàng Nai (Phuï luïc 6)
- Ñaù mi saøng Ñoàng Nai (Phuï luïc 7)
- Ñaù mi buïi Ñoàng Nai(Phuï luïc 8)
- Caùt vaøng Ñoàng Nai (Phuï luïc 9)
- Boät khoaùng ( Phuï luïc 10)
- Nhöïa ñöôøng Shell 60/70 (Phuï luïc 11)
2./ THAØNH PHAÀN HOÃN HÔÏP BEÂ TOÂNG NHÖÏA :
2.1 Yeâu caàu chung :
BTN ñöôïc thieát keá caên cöù vaøo thaønh phaàn haït cuûa caùc nhoùm coát lieäu ñaõ phaân tích ôû baûng 1
vaø caùc chæ tieâu kyõ thuaät yeâu caàu trong qui trình 22 TCN - 249 - 98 cho BTN chaët haït mòn .
2.2 . Thaønh phaàn coát lieäu BTN chaët haït
- Töø keát quûa phaân tích ôû baûng 1 , thaønh phaàn coát lieäu (goàm : ñaù nghieàn , caùt vaøng vaø boät khoaùng )
cuûa BTN chaët haït mòn ñöôïc thieát keá treân cô sôû vöøa baùm saùt mieàn caáp phoái tieâu chuaån , vöøa caên cöù
vaøo ñieàu kieän thöïc teá vaät lieäu ñaù qua nghieàn cuûa coâng ty ñöa tôùi .
- Maãu thieát keá BTN coù tæ leä phoái hôïp thaønh phaàn haït ( tính theo phaàn traêm troïng löôïng ) nhö sau :
+ Ñaù 1x2
|  |  | + Ñaù 0.5x1 |  | 35%
|  |  | + Ñaù mi |  | 19%
+ Caùt vaøng
+ Boät khoaùng :
- Toång hôïp thaønh phaàn coát lieäu ( Baûng 2 ) :
- Ñöôøng cong thieát keá caáp phoái hình 1 .
3. TÍNH TOAÙN HAØM LÖÔÏNG NHÖÏA ÑÖÔØNG :
- Haøm löôïng nhöïa ñöôøng ñöôïc xaùc ñònh theo beá maët tieáp xuùc rieâng cuûa caùc haït vaät lieäu trong
thaønh phaàn thieát keá coát lieäu BTN .
- Beà maët tieáp xuùc rieâng cuûa caùc haït vaät lieäu ñöôïc tính ôû baûng 3 .
5 . NHAÄN XEÙT VAØ KEÁT LUAÄN :
Caên cöù caùc chæ tieâu kyõ thuaät cuûa maãu beâ toâng nhöïa thieát keá cho pheùp nhaän xeùt :
- Coù theå söû duïng caùc nhoùm vaät lieäu ñaù nghieàn , caùt vaøng , boät khoaùng ( Baûng 1 ) do Coâng ty
CTGT Coâng Chaùnh ñeå cheá taïo BTN noùng haït mòn theo yeâu caàu thieát keá .
- Ñöôøng cong caáp phoái maãu BTN thieát keá ñaùp öùng ñöôïc mieàn tieâu chuaån qui ñònh theo
22 TCN - 249 - 98 cho BTN haït mòn (BTNC 15).
- Caùc thoâng soá kyõ thuaät veà chaát löôïng cuûa maãu BTN (neâu ôû baûng 4 ) ñaït yeâu caàu theo tieâu
chuaån ngaønh 22 TCN - 249 - 98 cuûa Boä GTVT.
- Tröôùc khi söû duïng ñaïi traø, ñôn vò cheá taïo BTN caàn tieán haønh saûn xuaát thöû vaø ñöa maãu tôùi
PTN TÑ ÑBIII phaân tích laïi ñeå kòp thôøi hieäu chænh sai soá veà caáp lieäu trong cheá taïo ( neáu coù ) .
- Thaønh phaàn cheá taïo hoãn hôïp BTN neâu ôû baûng 5
Baûng 5 : Thaønh phaàn hoãn hôïp cheá taïo 1T BTN
| Thaønh phaàn hoãn hôïp |  |  | Chæ tieâu caáp lieäu |  |  | Tæ leä % tính theo troïng löôïng
| BTNN |  |  | BTN (Kg) |  |  | Hoãn hôïp BTN |  | Coát lieäu
| Ñaù 1x1.5 |  |  | 189.3939 |  |  | 18.93939 |  | 20 |  |  | 2.674019
| Ñaù mi saøng |  |  | 331.4394 |  |  | 33.14394 |  | 35
| Ñaù mi buïi |  |  | 179.9242 |  |  | 17.99242 |  | 19
| Caùt vaøng |  |  | 189.3939 |  |  | 18.93939 |  | 20
| Boät khoaùng |  |  | 56.81818 |  |  | 5.681818 |  | 6
| Nhöaï 60/70 |  |  | 53.0303 |  |  | 5.30303 |  | 5.6
[5 empty] | 1000 | Kg | 100% |  |  | 105.6 | %
Ngöôøi Thí Nghieäm Phuï Traùch Kyõ Thuaät Phoøng TN Troïng Ñieåm Ñöôøng Boä III
Hoà Quoác Huøng ThS.Nguyeãn Minh Trí
BOÄ GIAO THOÂNG VAÄN TAÛI COÄNG HOAØ XAÕ HOÄI CHUÛ NGHIAÕ VIEÄT NAM
VIEÄN KHOA HOÏC COÂNG NGHEÄ GTVT ÑOÄC LAÄP - TÖÏ DO - HAÏNH PHUÙC
PHAÂN VIEÄN KHCN GTVT PHÍA NAM ******
| Soá /PV.TN |  |  |  |  | TP.Hoà Chí Minh , ngaøy thaùng naêm 1998
THUYEÁT MINH
KEÁT QUAÛ THÍ NGHIEÄM CAÁP PHOÁI BEÂ TOÂNG NHÖAÏ NOÙNG
HAÏT VÖØA CAÁP PHOÁI LIEÂN TUÏC NHIEÀU ÑAÙ DAÊM (LOAÏI IA)
- Cô quan yeâu caàu : COÂNG TY ÑÖÔØNG 126
- Coâng trình : MÔÛ ROÄNG NAÂNG CAÁP QUOÁC LOÄ 51
- Kyù hieäu maãu thí nghieäm : Maãu do PMU, TVGS,ÑVTC laáy ngaøy 19/8/98
- Ngaøy thí nghieäm : 21/8/98
- Caùn boä thöïc hieän thí nghieäm : KS.Leâ Troïng Höõu
CVKT.Voõ Vaên Ngôøi
KS.Hoà Quoác Huøng
KS.Nguyeãn Ñình Quyeán
KEÁT QUAÛ THÍ NGHIEÄM CUÏ THEÅ
I./ Thí nghieäm phaân tích thaønh phaàn haït vaø haøm löôïng nhöïa :
Thí nghieäm thaønh phaàn haït cuûa BTN ( Phuï luïc 1 )
Thí nghieäm haøm löôïng nhöïa
Haøm löôïng nhöïa : 5.527%
II./ Thí mghieäm cöôøng ñoä chòu neùn tôùi haïn ôû 50 ± 20C vaø 20 ± 20C :
|  | Cöôøng ñoä chòu neùn tôùi haïn trung bình ôû 50 ± 2OC : |  |  |  |  | 19.22 | Kg/Cm2
|  | Cöôøng ñoä chòu neùn tôùi haïn trung bình ôû 20 ± 2OC : |  |  |  |  | 53.48 | Kg/Cm3
III./ Thí nghieäm ñoä beàn , ñoä deõo MARSHALL vaø ñoä cöùng qui öôùc :
|  | Ñoä beàn Marshall trung bình cuûa Beâtoâng nhöïa noùng : |  |  |  |  | 1292.28 | Kg
|  | Ñoä deõo Marshall trung bình cuûa Beâtoâng nhöïa noùng : |  |  |  |  | 37.4
|  | Ñoä cöùng qui öôùc cuûa Beâtoâng nhöïa noùng A = |  |  |  |  | 345.5294 | Kg
IV./ Thí nghieäm khoái löôïng theå tích :
gkmax = 2,388 g/cm3
V./ Thí nghieäm ñoä roãng coát lieäu vaø ñoä roãng coøn dö cuûa BTN (phuï luïc 2)
|  | Ñoä roãng cuûa coát lieäu : VRO = |  |  |  | 16.44%
|  | Ñoä roãng Coøn dö cuûa BTN : VRH = |  |  |  | 3.59%
Ngöôøi Thí Nghieäm Phoøng Thí Nghieäm Phaân Vieän KHCN GTVT Phiaù Nam
Voõ Vaên Ngôøi Leâ Troïng Höõu

## DRCL
PHUÏ LUÏC 5
KEÁT QUAÛ XAÙC ÑÒNH ÑOÄ ROÃNG CUÛA COÁT LIEÄU
VAØ ÑOÄ ROÃNG COØN DÖ CUÛA MAÃU BEÂ TOÂNG NHÖÏA
| - Haøm löôïng nhöaï theo coát lieäu: a = |  | 5.6%
| - Haøm löôïng coát lieäu : |  | 100%
-Haøm löôïng nhöaï theo khoái löôïng :
|  | a Pn = --------- x 100 = 100 + a | 5.303%
| - Haøm löôïng coát lieäu theo hoån hôïp : qo = 100 - Pn = |  |  |  | 94.7%
| - Khoái löôïng theå tích BTN |  | g = | 2.36692 | g/cm3
| - Khoái löôïng rieâng cuûa coát lieäu : |  | ga = | 2.674 | g/cm3
| - Khoái löôïng rieâng cuûa nhöaï : |  | gb = | 1.032 | g/cm3
- Khoái löôïng theå tích cuûa coát lieäu :
g x qo
|  | go = = | 2.241401 | g/cm3
qo + Pn
- Khoái löôïng rieâng cuûa BTN :
qo + Pn
|  | gRH = = | 2.465935 | g/cm3
qo Pn
+
ga gb
- Ñoä roãng cuûa coát lieäu:
go
|  | Vro = ( 1 - ) x 100 = | 16.18%
ga
- Ñoä roãng coøn dö cuûa BTN :
g
|  | VR = (1- ) x 100 = | 4.015%
gRH

## Sheet12
Boä Xaây Döïng |  |  |  | Coäng Hoøa Xaõ Hoäi Chuû Nghóa Vieät Nam
Chi nhaùnh coâng ty tö vaán coâng ngheä |  |  |  | 'Ñoäc Laäp - Töï Do - Haïnh Phuùc
Thieát bò vaø Kieåm ñònh xaây döïng |  |  |  | '------ooOoo-----
Soá TN/LAS - XD 196 |  |  |  | Tp. Hoà Chí Minh, ngaøy thaùng naêm 2004 | Tp. Hoà Chí Minh, ngaøy thaùng naêm 2003
KEÁT QUAÛ THÍ NGHIEÄM VAÄT LIEÄU Ù
-Cô quan yeâu caàu :COÂNG TY COÂNG TRÌNH GIAO THOÂNG TIEÀN GIANG
-Duøng cho coâng trình :CAÛI TAÏO NAÂNG CAÁP ÑÖÔØNG 862- GOØ COÂNG -TIEÀN GIANG
-Haïng muïc coâng trình :Maët ñöôøng beâ toâng nhöïa
-Nôi laáy maãu : Maãu vaät lieäu do ñôn vò thi coâng laáy taïi traïm troän mang ñeán thí nghieäm
-Yeâu caàu thí nghieäm : Xaùc ñònh caùc chæ tieâu cô lyù cô baûn.
- Ngöôøi thí nghieäm : Nguyeãn Só Thieän ; Tröông Ngoïc Vyõ; Döông Haûi Thaønh
- Ngaøy göûi maãu thí nghieäm : 2/2/2004
- Ngaøy thí nghieäm : 2-6/2/2004
KEÁT QUAÛ THÍ NGHIEÄM CAÙT
-Cô quan yeâu caàu : NHAØ MAÙY BEÂ TOÂNG COTEC
-Duøng cho coâng trình : MAÃU THÖÛ
-Nôi laáy maãu : Maãu caùt do quí coâng ty mang ñeán thí nghieäm.
-Yeâu caàu thí nghieäm : Xaùc ñònh caùc chæ tieâu cô lyù cuûa caùt duøng cho coâng trình beâ toâng .
-Phöông phaùp thí nghieäm : Theo tieâu chuaån :TCVN 1770 - 86
- Ngöôøi thí nghieäm : KS . Toâ Vaên Lôïi, KS. Hoà Quoác Huøng.
- Ngaøy thí nghieäm : |  | 2003-04-21
-Khoái löôïng rieâng : 2,632 g/cm3
-Haøm löôïng buïi seùt :1.45% |  |  |  | - Khoái löôïng theå tích xoáp : 1.490g/cm3
- Khoái löôïng rieâng : 1,652g/cm3
KEÁT QUAÛ PHAÂN TÍCH BAÈNG SAØNG
ñöôøng kính | Troïng löôïng | % tr. löôïng | [5 empty] | 5 | 0% | 5% | 0%
(mm) | tích luyõ treân | tích luyõ treân | [5 empty] | 2.5 | 0% | 20% | 3.482%
| saøng (g) | saøng (%) | [5 empty] | 1.19 | 10% | 40% | 17.7%
5 | 0 | 0 | [5 empty] | 0.6 | 30% | 70% | 41.39%
2.5 | 36 | 3.481625 | [5 empty] | 0.3 | 70% | 90% | 71.86%
1.19 | 183 | 17.69826 | [5 empty] | 0.149 | 90% | 100% | 93.13%
0.6 | 428 | 41.39265 | [5 empty] | < 0.149
0.3 | 743 | 71.85687
0.149 | 963 | 93.13346
< 0.149 | 1034 | 100
NHAÄN XEÙT :
| Modun : | 2.275629
KEÁT QUAÛ THÍ NGHIEÄM
Soá | Chæ tieâu cô lyù |  | Nguoàn goác maãu |  | Ñôn vò | Keát quaû | Ghi chuù
TT |  |  |  |  | tính | thí nghieäm
1 | Thí nghieäm ñaù 1x2 |  | ñaù Bieân Hoøa |  |  | xem phuï luïc | Phuï luïc 1
2 | Thí nghieäm ñaù 0.5x1 |  | ñaù Bieân Hoøa |  | % | xem phuï luïc | Phuï luïc 2
3 | Thí nghieäm ñaù mi |  | ñaù Bieân Hoøa |  | % | xem phuï luïc | Phuï luïc 3
4 | Thí nghieäm caùt |  | Caùt Taân Chaâu |  |  | xem phuï luïc | Phuï luïc 4
5 | Thí nghieäm boät ñaù |  |  |  | % | xem phuï luïc | Phuï luïc 5
6 | Thí nghieäm nhöïa ñöôøng |  | Shell 60/70 |  | % | xem phuï luïc | Phuï luïc 6
Ghi chuù : keát quaû cho giaù trò vôùi maãu thí nghieäm
Ñaïi dieän nhoùm thí nghieäm Ngöôøi soaùt CN. Coâng ty TV CNTB & Kieåm Ñònh XD
Phoù giaùm ñoác
| Nguyeãn Só Thieän |  | Nguyeãn Thuùy Mai |  |  | Ks. Nguyeãn Minh Quaân