## Sheet1
BOÄ GIAO THOÂNG VAÄN TAÛI | [5 empty] | COÄNG HOØA XAÕ HOÄI CHUÛ NGHÓA VIEÄT NAM
VIEÄN KHOA HOÏC COÂNG NGHEÄ GTVT | [5 empty] | ÑOÄC LAÄP TÖÏ DO HAÏNH PHUÙC
PHAÂN VIEÄN KHCN GTVT PHÍA NAM | [5 empty] | ..........oAo..........
******* | [5 empty] | TP.Hoà Chí Minh , ngaøy thaùng naêm 1998
Soá .......... /PV-TN
PHAÂN TÍCH THAØNH PHAÀN HAÏT HOÃN HÔÏP BEÂ TOÂNG NHÖÏA
- Coâng trình : MÔÛ ROÄNG NAÂNG CAÁP QL 51 | [7 empty] | - Haïng muïc : Beâ toâng nhöïa noùng haït vöaø
- Cô quan yeâu caàu : COÂNG TY DÖÔNG 126 | [7 empty] | - Ngöôøi thí nghieäm :CVKT.Voõ Vaên Ngôøi ,KS.Hoà Quoác Huøng
- Loaïi maãu thí nghieäm :Maãu BTN do ñôn vò thi coâng mang ñeán thí nghieäm ngaøy 03/6/98 | [7 empty] | - Ngaøy thí nghieäm : 03/6/98
- Nguoàn goác :
Kích thöôùc loã saøng |  | Troïng löôïng | % TL tích | % TL loït
(in) | (mm) | tích luõy treân | luõy treân | saøng tích
|  | saøng (g) | saøng | luõy
1" | 25.4 | 0 | 0 | 100
3/4" | 19.1 | 0 | 0 | 100
1/2" | 12.7 | 115 | 9.349593 | 90.65041
3/8" | 9.52 | 249 | 20.2439 | 79.7561
#4 | 4.76 | 614 | 49.9187 | 50.0813
#8 | 2.38 | 816 | 66.34146 | 33.65854
#16 | 1.19 | 920 | 74.79675 | 25.20325
#30 | 0.59 | 1024 | 83.25203 | 16.74797
#50 | 0.297 | 1085 | 88.21138 | 11.78862
#100 | 0.149 | 1147 | 93.25203 | 6.747967
#200 | 0.074 | 1160 | 94.30894 | 5.691057
<#200 | < 0.074 | 1230 | 100 | 0
Ghi chuù: - Troïng löôïng maãu thí nghieäm : |  |  |  | 1230 | g
, - Keát quaû cho rieâng giaù trò vôøi maãu mang ñeán thöû
| Ngöôøi Thí Nghieäm |  |  | Ngöôøi soaùt |  |  | Phoøng Thí Nghieäm |  | Phaân Vieän KHCN GTVT Phía Nam
| Voõ Vaên Ngôøi |  |  | Nguyeãn Thuyù Mai |  |  | Leâ Troïng Höõu
PHUÏ LUÏC 1
PHAÂN TÍCH THAØNH PHAÀN HAÏT HOÃN HÔÏP BEÂ TOÂNG NHÖÏA
Kích thöôùc loã saøng |  | Troïng löôïng | % TL tích | % TL loït
(in) | (mm) | tích luõy treân | luõy treân | saøng tích
|  | saøng (g) | saøng | luõy
1" | 25.4 | 0 | 0 | 100
3/4" | 19.1 | 0 | 0 | 100
1/2" | 12.7 | 115 | 9.349593 | 90.65041
3/8" | 9.52 | 249 | 20.2439 | 79.7561
#4 | 4.76 | 614 | 49.9187 | 50.0813
#8 | 2.38 | 816 | 66.34146 | 33.65854
#16 | 1.19 | 920 | 74.79675 | 25.20325
#30 | 0.59 | 1024 | 83.25203 | 16.74797
#50 | 0.297 | 1085 | 88.21138 | 11.78862
#100 | 0.149 | 1147 | 93.25203 | 6.747967
#200 | 0.074 | 1160 | 94.30894 | 5.691057
<#200 | < 0.074 | 1230 | 100 | 0
Ghi chuù: - Troïng löôïng maãu thí nghieäm : |  |  |  | 1230 | g
- Maãu khoan taïi hieän tröôøng ngaøy 19/9/98
1" | 0 | 0 | 1
3/4" | 0 | 0 | 0.936 | 0.997
1/2" | 0 | 0 | 0.713 | 0.803
3/8" | 0 | 0 | 0.592 | 0.69
#4 | 0 | 0 | 0.34 | 0.49
#8 | 0 | 0 | 0.23 | 0.36
#16 | 0 | 0 | 0.17 | 0.27
#30 | 0 | 0 | 0.115 | 0.2
#50 | 0 | 0 | 0.083 | 0.15
#100 | 0 | 0 | 0.06 | 0.12
#200 | 0 | 0 | 0.04 | 0.1
<#200 | 0 | 0 | 0 | 0

## Sheet2
1" | 25.4 | 1 | 1
3/4" | 19.1 | 1 | 0.936 | 0.997 | 3.91
1/2" | 12.7 | 0.9065041 | 0.713 | 0.803 | 23.95
3/8" | 9.52 | 0.797561 | 0.592 | 0.69 | 35.67
#4 | 4.76 | 0.500813 | 0.34 | 0.49 | 60.22
#8 | 2.38 | 0.3365854 | 0.23 | 0.36 | 70
#16 | 1.19 | 0.2520325 | 0.17 | 0.27 | 75.53
#30 | 0.59 | 0.1674797 | 0.115 | 0.2 | 82.36
#50 | 0.297 | 0.1178862 | 0.083 | 0.15 | 88.51
#100 | 0.149 | 0.06747967 | 0.06 | 0.12 | 92.3
#200 | 0.074 | 0.05691057 | 0.04 | 0.1 | 95.07
<#200 | < 0.074 | 0 | 0 | 0 | 100

## TKBTN
THIEÁT KEÁ BTN NOÙNG HAÏT TRUNG - BTNC20
SAØNG |  | ÑAÙ 1x 2 |  | 21 | ÑAÙ 0.5X1 |  | 19 | ÑAÙ MI |  | 34 | CAÙT |  | 19 | BOÄT ÑAÙ |  | 7 | TOÅNG HÔÏP
|  | % |  |  | % |  |  | % |  |  | % |  |  | %
1 | 25.4 | 0 | 0 |  | 0 | 0 |  | 0 | 0 |  | 0 | 0 |  | 0 | 0 |  | 0 | 100 | 25.4 | 100% | 1
3/4" | 19 | 0 | 0 |  | 0 | 0 |  | 0 | 0 |  | 0 | 0 |  | 0 | 0 |  | 0 | 100 | 19 | 100% | 1
5/8" | 16 | 27.57266 | 5.790258 |  | 0 | 0 |  | 0 | 0 |  | 0 | 0 |  | 0 | 0 |  | 5.790258 | 94.20974 | 16 | 94.21% | 0.95 | 1
1/2 | 12.5 | 60.40115 | 12.68424 |  | 0.3743316 | 0.07112299 |  | 0 | 0 |  | 0 | 0 |  | 0 | 0 |  | 12.75536 | 87.24464 | 12.5 | 87.24% | 0.81 | 0.89
5/16 | 8 | 87.18788 | 18.30946 |  | 37.54011 | 7.13262 |  | 4.950495 | 1.683168 |  | 0 | 0 |  | 0 | 0 |  | 27.12524 | 72.87476 | 8 | 72.87% | 0.65 | 0.75
#5 | 4 | 100 | 21 |  | 92.78075 | 17.62834 |  | 43.84724 | 14.90806 |  | 0 | 0 |  | 0 | 0 |  | 53.5364 | 46.4636 | 4 | 46.46% | 0.43 | 0.57
#10 | 2 | 100 | 21 |  | 100 | 19 |  | 68.38755 | 23.25177 |  | 7.130125 | 1.354724 |  | 0 | 0 |  | 64.60649 | 35.39351 | 2 | 35.39% | 0.31 | 0.44
#18 | 1 | 100 | 21 |  | 100 | 19 |  | 83.0976 | 28.25318 |  | 15.68627 | 2.980392 |  | 0 | 0 |  | 71.23357 | 28.76643 | 1 | 28.77% | 0.22 | 0.33
#35 | 0.5 | 100 | 21 |  | 100 | 19 |  | 88.82603 | 30.20085 |  | 38.14617 | 7.247772 |  | 0 | 0 |  | 77.44862 | 22.55138 | 0.5 | 22.55% | 0.16 | 0.24
#50 | 0.3 | 100 | 21 |  | 100 | 19 |  | 91.93777 | 31.25884 |  | 67.55793 | 12.83601 |  | 0.36 | 0.0252 |  | 84.12005 | 15.87995 | 0.3 | 15.88% | 0.12 | 0.18
#100 | 0.15 | 100 | 21 |  | 100 | 19 |  | 95.82744 | 32.58133 |  | 96.79144 | 18.39037 |  | 1.32 | 0.0924 |  | 91.0641 | 8.935896 | 0.15 | 8.936% | 0.08 | 0.13
#200 | 0.075 | 100 | 21 |  | 100 | 19 |  | 96.95898 | 32.96605 |  | 99.64349 | 18.93226 |  | 16.00667 | 1.120467 |  | 93.01878 | 6.981216 | 0.075 | 6.981% | 0.05 | 0.11
< #200 | < 0,075 | 100 | 21 |  | 100 | 19 |  | 100 | 34 |  | 100 | 19 |  | 100 | 7 |  | 100 | 0 | < 0,075 | 0 | 0 | 0
Hình 1 : Ñöôøng cong thieát keá caáp phoái
_____ Ñöôøng bao caáp phoái btnc20
_____ Ñöôøng phaân tích caáp phoái
_____ Mieàn caáp phoái haït trung (BTNC 20)
(Theo 22TCN - 249 - 98 )
___o__ Ñöôøng thieát keá caáp phoái

## TP-HAT
BAÛNG 1 : KEÁT QUÛA PHAÂN TÍCH THAØNH PHAÀN HAÏT CUÛA COÁT LIEÄU ÑAÙ , CAÙT , BOÄT KHOAÙNG
Kích thöôùc |  | Ñaù 1x2 |  |  | Ñaù 0.5x1 |  |  | Ñaù mi |  |  | Caùt vaøng |  |  | Boät khoaùng
maét saøng |  | TLTS | %TLTS | %TLLS | TLTS | %TLTS | %TLLS | TLTS | %TLTS | %TLLS | TLTS | %TLTS | %TLLS | TLTS | %TLTS | %TLLS
(in) | (mm) | tích luyõ | tích luyõ | tích luyõ |  | tích luyõ | tích luyõ |  | tích luyõ | tích luyõ |  | tích luyõ | tích luyõ |  | tích luyõ | tích luyõ
|  | (g) | (%) | (%) | (g) | (%) | (%) | (g) | (%) | (%) | (g) | (%) | (%) | (g) | (%) | (%)
1 | 19 | 0 | 0 | 100 | 0 | 0 | 100 | 0 | 0 | 100 | 0 | 0 | 100 | 0 | 0 | 100
3/4 | 16 | 3368 | 27.57266 | 72.42734 | 0 | 0 | 100 | 0 | 0 | 100 | 0 | 0 | 100 | 0 | 0 | 100
1/2 | 12.5 | 7378 | 60.40115 | 39.59885 | 7 | 0.3743316 | 99.62567 | 0 | 0 | 100 | 0 | 0 | 100 | 0 | 0 | 100
5/16 | 8 | 10650 | 87.18788 | 12.81212 | 702 | 37.54011 | 62.45989 | 70 | 4.950495 | 95.0495 | 0 | 0 | 100 | 0 | 0 | 100
#5 | 4 | 12215 | 100 | 0 | 1735 | 92.78075 | 7.219251 | 620 | 43.84724 | 56.15276 | 0 | 0 | 100 | 0 | 0 | 100
#10 | 2 | 12215 | 100 | 0 | 1870 | 100 | 0 | 967 | 68.38755 | 31.61245 | 40 | 7.130125 | 92.86988 | 0 | 0 | 100
#18 | 1 | 12215 | 100 | 0 | 1870 | 100 | 0 | 1175 | 83.0976 | 16.9024 | 88 | 15.68627 | 84.31373 | 0 | 0 | 100
#35 | 0.5 | 12215 | 100 | 0 | 1870 | 100 | 0 | 1256 | 88.82603 | 11.17397 | 214 | 38.14617 | 61.85383 | 0 | 0 | 100
#50 | 0.3 | 12215 | 100 | 0 | 1870 | 100 | 0 | 1300 | 91.93777 | 8.062235 | 379 | 67.55793 | 32.44207 | 0.54 | 0.36 | 99.64
#100 | 0.15 | 12215 | 100 | 0 | 1870 | 100 | 0 | 1355 | 95.82744 | 4.17256 | 543 | 96.79144 | 3.208556 | 1.98 | 1.32 | 98.68
#200 | 0.075 | 12215 | 100 | 0 | 1870 | 100 | 0 | 1371 | 96.95898 | 3.041018 | 559 | 99.64349 | 0.3565062 | 24.01 | 16.00667 | 83.99333
< #200 | < 0,075 | 12215 | 100 | 0 | 1870 | 100 | 0 | 1414 | 100 | 0 | 561 | 100 | 0 | 150 | 100 | 0
|  | 12215 |  |  | 1870 |  |  | 1414 |  |  | 561 |  |  | 150
| Ghi chuù : | - TLTS laø troïng löôïng treân saøng .
- TLLS laø troïng löôïng loït saøng .
BAÛNG 1 : KEÁT QUÛA PHAÂN TÍCH THAØNH PHAÀN HAÏT CUÛA COÁT LIEÄU ÑAÙ , CAÙT , BOÄT KHOAÙNG
Kích thöôùc |  | Ñaù 1x2 |  |  | Ñaù 0.5x1 |  |  | Ñaù mi |  |  | Caùt vaøng |  |  | Boät khoaùng
maét saøng |  | TLTS | %TLTS | %TLLS | TLTS | %TLTS | %TLLS | TLTS | %TLTS | %TLLS | TLTS | %TLTS | %TLLS | TLTS | %TLTS | %TLLS
(in) | (mm) | tích luyõ | tích luyõ | tích luyõ |  | tích luyõ | tích luyõ |  | tích luyõ | tích luyõ |  | tích luyõ | tích luyõ |  | tích luyõ | tích luyõ
|  | (g) | (%) | (%) | (g) | (%) | (%) | (g) | (%) | (%) | (g) | (%) | (%) | (g) | (%) | (%)
1 | 19 | 0 | 0 | 100
3/4 | 16 | 3368 | 27.57266 | 72.42734 | 0 | 0 | 100
1/2 | 12.5 | 7378 | 60.40115 | 39.59885 | 7 | 0.3743316 | 99.62567 | 0 | 0 | 100
5/16 | 8 | 10650 | 87.18788 | 12.81212 | 702 | 37.54011 | 62.45989 | 70 | 4.950495 | 95.0495
#5 | 4 | 12215 | 100 | 0 | 1735 | 92.78075 | 7.219251 | 620 | 43.84724 | 56.15276 | 0 | 0 | 100
#10 | 2 |  |  |  | 1870 | 100 | 0 | 967 | 68.38755 | 31.61245 | 40 | 7.130125 | 92.86988
#18 | 1 | [6 empty] | 1175 | 83.0976 | 16.9024 | 88 | 15.68627 | 84.31373
#35 | 0.5 | [6 empty] | 1256 | 88.82603 | 11.17397 | 214 | 38.14617 | 61.85383 | 0 | 0 | 100
#50 | 0.3 | [6 empty] | 1300 | 91.93777 | 8.062235 | 379 | 67.55793 | 32.44207 | 0.54 | 0.36 | 99.64
#100 | 0.15 | [6 empty] | 1355 | 95.82744 | 4.17256 | 543 | 96.79144 | 3.208556 | 1.98 | 1.32 | 98.68
#200 | 0.075 | [6 empty] | 1371 | 96.95898 | 3.041018 | 559 | 99.64349 | 0.3565062 | 24.01 | 16.00667 | 83.99333
< #200 | < 0,075 | [6 empty] | 1414 | 100 | 0 | 561 | 100 | 0 | 150 | 100 | 0
|  | 12215 |  |  | 1870 |  |  | 1414 |  |  | 561 |  |  | 150
| Ghi chuù : | - TLTS laø troïng löôïng treân saøng .
- TLLS laø troïng löôïng loït saøng .

## tkhln
- Beà maët tieáp xuùc rieâng cuûa caùc haït vaät lieäu ñöôïc tính ôû baûng 3 .
Baûng 3
Kích thöôùc maét saøng |  | % troïng löôïng treân | Löôïng haït treân | Tæ dieän tieáp xuùc | Pi . si | 3. TÍNH TOAÙN HAØM LÖÔÏNG NHÖÏA ÑÖÔØNG :
(mm) |  | saøng tích luyõ (%) | saøng Pi (%) | rieâng si (m2/kg) |  | - Haøm löôïng nhöaï ñöôøng ñöôïc xaùc ñònh theo beà maët tieáp xuùc rieâng cuûa caùc haït vaät lieäu trong
16 / 19 |  | 5.790258 | 5.790258 | 0.131914 | 0.7638163 | thaønh phaàn thieát keá coát lieäu BTN .
12.5 / 16 |  | 12.75536 | 6.965106 | 0.1626346 | 1.132767 | - Beà maët tieáp xuùc rieâng cuûa caùc haït vaät lieäu ñöôïc tính ôû baûng 3 .
8 / 12.5 |  | 27.12524 | 14.36988 | 0.23 | 3.305073
4 / 8 |  | 53.5364 | 26.41116 | 0.407 | 10.74934
2 / 4 |  | 64.60649 | 11.07009 | 0.813 | 8.999981
1 / 2 |  | 71.23357 | 6.627083 | 1.626 | 10.77564
0.5 / 1 |  | 77.44862 | 6.215046 | 3.253 | 20.21754
0.3 / 0.5 |  | 84.12005 | 6.671427 | 5.939 | 39.6216
0.15 / 0.3 |  | 91.0641 | 6.944057 | 10.842 | 75.28746
0.075 / 0.15 |  | 93.01878 | 1.95468 | 21.685 | 42.38724
< 0.075 |  | 100 | 6.981216 | 133.68 | 933.2489
|  |  |  | Spi . si = | 1145.726
1 '
|  | S X = -----S Pi .si = | 11.45726 |  |  | 5.618692
100 '
- Trong hoãn hôïp BTN chaët haït trung, tyû leä nhöaï ñöôøng tính theo troïng löôïng coát lieäu (ñaù
nghieàn + caùt vaøng + boät khoaùng ) chieám :
( a heä soá phuï thuoäc ñieàu kieän laøm
vieäc cuûa maët ñöôøng a = 3.75 )
4.MOÄT SOÁ CHÆ TIEÂU CÔ LYÙ VAØ CÖÔØNG ÑOÄ MAÃU BTN THIEÁT KEÁ :
| Chæ tieâu |  | Ñôn vò | Thí nghieäm | Qui ñònh
- Cöôøng ñoä chòu neùn :
| + ôû 50OC , Rn,50 |  | Kg/cm2 | 22.77879
| + ôû 20OC , Rn,20 |  | Kg/cm2 | 65.52802
| - Khoái löôïng theå tích g |  | g/cm3 | 2.375784
| - Ñoä oån ñònh ôû 60OC |  | KN | 12.81927074 | > 8
| - Chæ soá deûo qui öôùc öùng vôùi S = 8KN.mm |  |  | 3.383333 | < 4
| - Thöông soá Marshall |  | KN/mm | 3.788947 | 2 - 5
- Ñoä oån ñònh coøn laïi sau khi ngaâm maãu ôû
| 60OC 24h so vôùi ñoä oån ñònh ban ñaàu |  | % | 81.68644 | > 75
| - Ñoä roãng coát lieäu , Vro |  | % | 16.51965 | 14 - 18
| - Ñoä roãng BTN , Vr |  | % | 4.263958 | 3 - 6
| - Ñoä ngaäm nöôùc W |  | % | 3.105328
| - Ñoä nôû theå tích H |  | % | 0.388166
Note on B36: APT COMPUTER:

## tp -cotlieu
2.2 . Thaønh phaàn coát lieäu BTN chaët haït trung (BTNC 20) :
- Töø keát quûa phaân tích ôû baûng 1 , thaønh phaàn coát lieäu (goàm : ñaù nghieàn , caùt vaøng vaø boät
khoaùng ) cuûa BTN chaët haït trung ñöôïc thieát keá treân cô sôû vöøa baùm saùt mieàn caáp phoái tieâu chuaån,
vöøa caên cöù vaøo ñieàu kieän thöïc teá vaät lieäu ñaù qua nghieàn cuûa Cty Tanimex ñöa tôùi.
- Maãu thieát keá BTN coù tæ leä phoái hôïp thaønh phaàn haït ( tính theo phaàn traêm troïng löôïng ) nhö sau:
| + Ñaù 1x2 : |  |  | 21 | %
| + Ñaù 0.5x1 : |  |  | 19 | %
| + Ñaù mi : |  |  | 34 | %
| + Caùt : |  |  | 19 | %
| + Boät khoaùng: |  |  | 7 | %
- Toång hôïp thaønh phaàn coát lieäu ( Baûng 2 ) :
BAÛNG TOÅNG HÔÏP THAØNH PHAÀN COÁT LIEÄU (BAÛNG 2)
Loaïi |  | Tæ leä | % troïng löôïng loït saøng
coát lieäu |  | % | 19 | 16 | 12.5 | 8 | 4 | 2 | 1 | 0.5 | 0.3 | 0.15 | 0.075 | < 0,075
Ñaù 1 x 2 |  | 21 | 21 | 15.20974 | 8.315759 | 2.690544 | 0 | 0 | 0 | 0 | 0 | 0 | 0 | 0
Ñaù 0.5x1 |  | 19 | 19 | 19 | 18.92888 | 11.86738 | 1.371658 | 0 | 0 | 0 | 0 | 0 | 0 | 0
Ñaù mi |  | 34 | 34 | 34 | 34 | 32.31683 | 19.09194 | 10.74823 | 5.746818 | 3.799151 | 2.74116 | 1.41867 | 1.033946 | 0
caùt vaøng |  | 19 | 19 | 19 | 19 | 19 | 19 | 17.64528 | 16.01961 | 11.75223 | 6.163993 | 0.6096257 | 0.06773619 | 0
Boät khoaùng |  | 7 | 7 | 7 | 7 | 7 | 7 | 7 | 7 | 7 | 6.9748 | 6.9076 | 5.879533 | 0
Toång |  | 100 | 100 | 94.20974 | 87.24464 | 72.87476 | 46.4636 | 35.39351 | 28.76643 | 22.55138 | 15.87995 | 8.935896 | 6.981216 | 0
- Ñöôøng cong thieát keá caáp phoái hình 1 .
3. TÍNH TOAÙN HAØM LÖÔÏNG NHÖÏA ÑÖÔØNG :
- Haøm löôïng nhöïa ñöôøng ñöôïc xaùc ñònh theo beà maët tieáp xuùc rieâng cuûa caùc haït vaät lieäu trong
thaønh phaàn thieát keá coát lieäu BTN .

## da 1x1.5
Phuï luïc 4
KEÁT QUÛA THÍ NGHIEÄM ÑAÙ 1 x 2
- Löôïng ñaù deït : |  | 9.75% | - Ñoä maøi moøn : 19.53% | - Löôïng meàm yeáu phong hoaù : 0.16%
- Khoái löôïng theå tích xoáp : 1.420 g/cm3 |  |  | - Khoái löôïng rieâng : 2.712 g/cm3
Ñöôøng kính | Löôïng tích | %Löôïng tích
loå saøng | luyõ treân | luyõ treân saøng
(mm) | saøng (g) | (%)
19 | 0 | 0 |  |  | 19 | 0
16 | 374 | 9.01422 |  |  | 16 | 9.01422
12.5 | 2436 | 58.71294 |  |  | 12.5 | 58.71294
8 | 3674 | 88.55146 |  |  | 8 | 88.55146
4 | 4149 | 100 |  |  | 4 | 100
Ñöôøng kính loå saøng (mm)
Löôïng tích luyõ treân saøng (%)
KEÁT QUÛA PHAÂN TÍCH BAÈNG SAØNG

## 0.5x1
Phuï luïc 5
KEÁT QUÛA THÍ NGHIEÄM ÑAÙ 0.5x1
| - Löôïng ñaù deït : |  | 7.99% | - Khoái löôïng theå tích : 1.432g/cm3
| - Löôïng ñaù phong hoaù : Khoâng coù |  |  | - Khoái löôïng rieâng : 2.712 g/cm3
| Ñöôøng kính | Löôïng tích | % Löôïng tích
| loå saøng | luyõ treân | luyõ treân saøng
| (mm) | saøng (g) | (%)
| 12.5 | 53.8 | 2.791905 |  | 12.5 | 2.791905
| 8 | 911.3 | 47.29113 |  | 8 | 47.29113
| 4 | 1664.2 | 86.36222 |  | 4 | 86.36222
| 2 | 1742.4 | 90.42034 |  | 2 | 90.42034
| 1 | 1776.9 | 92.21069 |  | 1 | 92.21069
| 0.5 | 1804 | 93.61702 |  | 0.5 | 93.61702
| 0.3 | 1826.8 | 94.80021 |  | 0.3 | 94.80021
| 0.15 | 1884.2 | 97.77893 |  | 0.15 | 97.77893
| 0.075 | 1904.9 | 98.85314 |  | 0.075 | 98.85314
| < 0,075 | 1927 | 100
KEÁT QUÛA PHAÂN TÍCH BAÈNG SAØNG
Ñöôøng kính loå saøng (mm)
Löôïng tích luyõ treân saøng (%)

## da mi
Phuï luïc 6
KEÁT QUÛA THÍ NGHIEÄM ÑAÙ MI
- Khoái löôïng theå tích : 1.489 g/cm3
- Löôïng ñaù phong hoaù : Khoâng coù
| Ñöôøng kính | Löôïng tích | % Löôïng tích
| loå saøng | luyõ treân | luyõ treân saøng
| (mm) | saøng (g) | (%)
| 12.5 | 0 | 0 | 12.5 | 0
| 8 | 136 | 5.333333 | 8 | 5.333333
| 4 | 836 | 32.78431 | 4 | 32.78431
| 2 | 1450 | 56.86275 | 2 | 56.86275
| 1 | 1811 | 71.01961 | 1 | 71.01961
| 0.5 | 2077 | 81.45098 | 0.5 | 81.45098
| 0.3 | 2200 | 86.27451 | 0.3 | 86.27451
| 0.15 | 2390 | 93.72549 | 0.15 | 93.72549
| 0.075 | 2506 | 98.27451 | 0.075 | 98.27451
| < 0,075 | 2550 | 100
KEÁT QUÛA PHAÂN TÍCH BAÈNG SAØNG
Ñöôøng kính loå saøng (mm)
Löôïng tích luyõ treân saøng (%)

## cat
Phuï luïc 7
KEÁT QUÛA THÍ NGHIEÄM CAÙT VAØNG
- Khoái löôïng theå tích caùt : 1,5 g/cm3
- Löôïng buøn seùt (PP röûa) : 1.42%
| - Moâ ñun ñoä lôùn : M = |  | 1.952857 |  |  | - Tyû leä chaát höõu cô :
| Ñöôøng kính | Löôïng tích | %Löôïng tích
| loå saøng | luyõ treân | luyõ treân saøng
| (mm) | saøng (g) | (%)
| 4 | 5 | 0.3571429 | 4 | 0.3571429
| 2 | 47 | 3.357143 | 2 | 3.357143
| 1 | 142 | 10.14286 | 1 | 10.14286
| 0.5 | 402 | 28.71429 | 0.5 | 28.71429
| 0.3 | 897 | 64.07143 | 0.3 | 64.07143
| 0.15 | 1246 | 89 | 0.15 | 89
| 0.075 | 1324 | 94.57143 | 0.075 | 94.57143
| < 0,075 | 1400 | 100
KEÁT QUÛA PHAÂN TÍCH BAÈNG SAØNG
Ñöôøng kính loå saøng (mm)
Löôïng tích luyõ treân saøng (%)

## BOT DA
Phuï luïc 8 | [10 empty] | Phuï luïc 7
KEÁT QUÛA THÍ NGHIEÄM
CAÙC CHÆ TIEÂU CÔ LYÙ CUÛA BOÄT KHOAÙNG
1 / Hình daùng beân ngoaøi : Haït ñoàng ñeàu , tôi mòn , khoâng voùn cuïc , khoâng laån taïp chaát
2 / Thaønh phaàn haït cuûa boät khoaùng :
| Kích thöôùc saøng |  | Löôïng tích | % Löôïng tích | % Löôïng loït
| (In) | (mm) | luyõ treân | luyõ treân saøng | saøng tích luyõ
|  |  | saøng (g) | (%) | (%)
| # 16 | 1.25 | 0 | 0 | 100 | [6 empty] | 1.25 | 0
| # 30 | 0.63 | 0 | 0 | 100 | [6 empty] | 0.63 | 0
| # 50 | 0.315 | 0.54 | 0.36 | 99.64 | [6 empty] | 0.315 | 0.36
| # 100 | 0.149 | 1.98 | 1.32 | 98.68 | [6 empty] | 0.149 | 1.32
| # 200 | 0.071 | 24.01 | 16.00667 | 83.99333 | [6 empty] | 0.071 | 16.00667
| < # 200 | < 0.071 | 150 | 100 | 0
3. Ñoä aåm boät khoaùng :
| Soá laàn | Soá hieäu |  | Tr . löôïng | Troïng löôïng |  | Troïng löôïng |  | Ñoä aåm | Ghi
| TN | hoäp nhoâm |  | hoäp | hoäp + maãu |  | hoäp + maãu |  | maãu | chuù
|  |  |  | (g) | tröôùc khi saáy (g) |  | sau khi saáy khoâ (g) |  | (%)
| 1 | A |  | 16.84 | 140.35 |  | 140.12 |  | 0.1865672
| 2 | B |  | 12.39 | 136.87 |  | 136.6 |  | 0.2173738
| 3 | C |  | 17.52 | 150.91 |  | 150.71 |  | 0.1501614
[8 empty] | - Ñoä aåm trung bình : | 0.1847008 | %
4. Khoái löôïng rieâng boät khoaùng :
|  | - Khoái löôïng boät khoaùng ñem thí nghieäm : GBK = |  |  |  |  | 20 | (g)
|  | - Khoái löôïng rieâng daàu hoûa : g dh = |  |  |  |  | 0.7973 | (g/cm3)
| Soá laàn | Khoái löôïng |  | Khoái löôïng | K. löôïng | K . Löôïng |  | K . Löôïng rieâng |  | Ghi
| TN | bình |  | bình + daàu | rieâng daàu | bình + daàu + BK |  | boät khoaùng |  | chuù
|  | (g) |  | (g) | (g/cm3) | (g) |  | gBK (g/cm3)
| 1 | 151.7 |  | 550.58 | 0.7973 | 564.69 |  | 2.707301
| 2 | 151.7 |  | 550.56 | 0.7973 | 564.65 |  | 2.698139
[7 empty] | - Khoái löôïng rieâng boät khoaùng : gBK = | 2.70272 |  | (g/cm3)
KEÁT QUÛA PHAÂN TÍCH BAÈNG SAØNG
Ñöôøng kính loå saøng (mm)
Löôïng tích luyõ treân saøng (%)

## marshall
PHUÏ LUÏC 1
KEÁT QUÛA THÍ NGHIEÄM CÖÔØNG ÑOÄ CHÒU NEÙN , ÑOÄ OÅN ÑÒNH VAØ CHÆ SOÁ DEÛO QUI ÖÔÙC THEO MARSHALL
I./ THÍ NGHIEÄM CÖÔØNG ÑOÄ CHÒU NEÙN
Kyù hieäu | Nhieät ñoä | Thöù töï | Kích thöôùc maãu |  | Troïng löôïng (g) |  |  | Troïng löôïng | Löïc neùn | Heä soá | Cöôøng ñoä
toå maãu | TN | maãu | D (cm) | H (cm) | Trong kk | Trong nöôùc sau | Trong kk sau | theå tích | phaù hoaïi | hieäu chænh | chòu neùn
TN | [5 empty] | khi ngaâm nöôùc | khi ngaâm nöôùc | g (g/cm3) | P ( kG) |  | Rn(kG/cm2) |  | V | VT | G
|  | 1 | 10.1 | 10.73 | 1995 | 1167 | 2013 | 2.358156 | 5400 |  | 67.40025 |  | 859.473 | 846 | 2045.54574
I | 20OC | 2 | 10.1 | 12.05 | 2258 | 1315 | 2271 | 2.361925 | 5100 |  | 63.65579 |  | 965.205 | 956 | 2297.1879
|  | Trung bình : | [8 empty] | 65.52802 | 56.17
|  | 1 | 10.1 | 11.3 | 2100 | 1219 | 2106 | 2.367531 | 1700 |  | 21.2186 |  | 905.13 | 887 | 2154.2094
II | 50OC | 2 | 10.1 | 11.06 | 2095 | 1217 | 2100 | 2.372593 | 1950 |  | 24.33898 |  | 885.906 | 883 | 2108.45628
|  | Trung bình : | [8 empty] | 22.77879
II./ THÍ NGHIEÄM ÑOÄ OÅN ÑÒNH , CHÆ SOÁ DEÛO QUI ÖÔÙC THEO MARSHALL (MAÃU NGAÂM ÔÛ 60OC TRONG 1 GIÔØ)
Kyù hieäu | Nhieät ñoä | Thöù töï | Kích thöôùc maãu |  | Troïng löôïng (g) |  |  | Troïng löôïng | Löïc neùn | Heä soá | Ñoä beàn
toå maãu | TN | maãu | D (mm) | H (mm) | Trong kk | Trong nöôùc | Trong kk sau | theå tích | phaù hoaïi | hieäu chænh | Marshall
TN | [5 empty] | sau khi ngaâm nöôùc | khi ngaâm nöôùc | g (g/cm3) | P ( kG) |  | ( kG ) |  | V | Vtt | G
|  | 1 | 101.6 | 64.52 | 1264 | 733 | 1265 | 2.37594 | 1355.46 | 0.946 | 1282.26516 |  | 527.19292 | 532 | 1256.828 | 520.3057 | 2.346154
III | 60OC | 2 | 101.6 | 62.6 | 1219 | 707 | 1221 | 2.371595 | 1238.61 | 1.023 | 1267.09803 |  | 511.5046 | 514 | 1219.427 | 507.2573 | 2.301775
|  | 3 | 101.6 | 66.75 | 1297 | 753 | 1298 | 2.379817 | 1458.288 | 0.889 | 1296.418032 |  | 545.41425 | 545 | 1300.267572
|  | Trung bình : | [5 empty] | 2.375784 |  |  | 1281.927074
Kyù hieäu toå maãu |  |  | Thöù töï maãu |  | 1 | 2 | 3 | 1 | 2 | 3 | 4
Soá ño bieán daïng deûo theo |  |  | Tröôùc TN |  | 0 | 0 | 0
phöông thaúng ñöùng |  |  | Sau TN |  | 3.4 | 3.5 | 3.25
Chæ soá deûo qui öôùc theo Marshall (mm) |  |  | Thí nghieäm |  | 3.4 | 3.5 | 3.25 | [9 empty] | Ghi chuù : | Maãu cheá bò töø maãu khoan ngaøy 19/9/98
|  |  | Trung bình |  |  | 3.383333 | [6 empty] | 81.69%
III .KEÁT QUÛA THÍ NGHIEÄM ÑOÄ OÅN ÑÒNH THEO MARSHALL ( MAÃU NGAÂM 60OC TRONG 24 GIÔØ)
Kyù hieäu | Nhieät ñoä | Thöù töï | Kích thöôùc maãu |  | Troïng löôïng (g) |  |  | Troïng löôïng | Löïc neùn | Heä soá | Ñoä beàn
toå maãu | TN | maãu | D (mm) | H (mm) | Trong kk | Trong nöôùc | Trong kk sau | theå tích | phaù hoaïi | hieäu chænh | Marshall
TN | [5 empty] | sau khi ngaâm nöôùc | khi ngaâm nöôùc | g (g/cm3) | P ( kG) |  | ( kG ) |  | S | V | Vtt | G
|  | 1 | 101.6 | 61.64667 | 1197 | 697 | 1201 | 2.375 | 1037.628 | 1.048 | 1087.434144 |  | 81.7127559 | 503.7319 | 504 | 1194.852
VI | 60OC | 2 | 101.6 | 64.39333 | 1254 | 729 | 1256 | 2.379507 | 1060.998 | 0.949 | 1006.887102 |  | 81.7127559 | 526.1757 | 527 | 1251.772
|  | Trung bình : | [8 empty] | 1047.160623
[18 empty] | Ghi chuù : | Maãu khoan taïi hieän tröôøng ngaøy 19/9/98
III .KEÁT QUÛA THÍ NGHIEÄM ÑOÄ BEÀN MARSHALL ( MAÃU NGAÂM 60OC TRONG 24 GIÔØ)
Kyù hieäu | Nhieät ñoä | Thöù töï | Kích thöôùc maãu |  | Troïng löôïng (g) |  |  | Troïng löôïng
toå maãu | TN | maãu | D (mm) | H (mm) | Trong kk | Trong nöôùc | Trong kk sau | theå tích
TN | [6 empty] | khi ngaâm nöôùc | g (g/cm3)
|  | 1 | 101.5 | 64.5 | 1265 | 746 | 1268 | 2.423372
VI | 60OC | 2 | 101.5 | 63.72 | 1198 | 707 | 1203 | 2.415323
|  | 3 | 101.5 | 63.48 | 1246 | 735 | 1250 | 2.419417
|  | Trung bình : | [5 empty] | 2.419371
Kyù hieäu toå maãu |  |  | Thöù töï maãu |  | 1 | 2 | 3 | 1
Soá ño bieán daïng deûo theo |  |  | Tröôùc TN |  | 0 | 0 | 0
phöông thaúng ñöùng |  |  | Sau TN |  | 3.85 | 3.85 | 3.9
Ñoä deûo Marshall |  |  | Thí nghieäm |  | 38.5 | 38.5 | 39
( 1 / 10 ) mm |  |  | Trung bình |  |  | 38.66667

## dnn-dntt
PHUÏ LUÏC 2
KEÁT QUÛA XAÙC ÑÒNH KHOÁI LÖÔÏNG THEÅ TÍCH (g) -ÑOÄ NGAÄM NÖÔÙC (W) -ÑOÄ NÔÛ THEÅ TÍCH (H)
KHOÁI LÖÔÏNG
| Ngaâm trong | Ngaâm trong | Baõo hoøa nöôùc | Baõo hoøa nöôùc | Khoái löôïng
Maãu soá | nöôùc 30 phuùt | nöôùc 30 phuùt | caân trong | caân trong | caân trong |  | g | W | H
| caân trong kk | caân trong nöôùc | khoâng khí | nöôùc | khoâng khí
| G1(g) | G2(g) | G3(g) | G4(g) | GO(g) | G1-G2 (g) | g/cm3 | % | %
1 | 1201 | 697 | 1213 | 707 | 1197 | 504 | 2.375 | 3.174603 | 0.3968254
2 | 1256 | 729 | 1270 | 741 | 1254 | 527 | 2.379507 | 3.036053 | 0.3795066
[6 empty] | Trung bình : |  | 3.105328 | 0.388166 | #VALUE!
Ghi chuù :
Khoái löôïng theå tích maãu cheá bò : g kmax = 2.387g/cm3

## MBTN- TK
BOÄ GIAO THOÂNG VAÄN TAÛI COÄNG HOAØ XAÕ HOÄI CHUÛ NGHIAÕ VIEÄT NAM
VIEÄN KHOA HOÏC COÂNG NGHEÄ GTVT ÑOÄC LAÄP - TÖÏ DO - HAÏNH PHUÙC
PHAÂN VIEÄN KHCN GTVT PHÍA NAM ******
| Soá /PV.TN |  |  |  |  | TP.Hoà Chí Minh , ngaøy thaùng naêm 2002
THIEÁT KEÁ
BEÂ TOÂNG NHÖÏA NOÙNG HAÏT TRUNG (BTNC 20)
- Cô quan yeâu caàu : COÂNG TY TANIMEX
- Coâng trình : ÑÖÔØNG NOÄI BOÄ - KHU COÂNG NGHIEÄP TAÂN BÌNH
- Noäi dung yeâu caàu : Thieát keá hoãn hôïp beâ toâng nhöïa noùng haït trung (BTNC 20)
- Nguoàn goác vaät lieäu : Caùc nhoùm phaân loaïi kích thöôùc vaät lieäu goàm : Ñaù , caùt , boät khoaùng
vaø nhöïa ñöôøng do Coâng ty Tanimex mang ñeán Phaân Vieän thí nghieäm :
- Thôøi gian thieát keá : Töø ngaøy 12/04/2002 ñeán 18/04/2002
- Caùn boä thöïc hieän thí nghieäm :
+ KS. Nguyeãn Ñình Quyeán
+ KS. Hoà Quoác Huøng
+ KS. Nguyeãn Cö Trinh
+ KS . Toâ Vaên Lôïi
KEÁT QUAÛ THÍ NGHIEÄM
I./ THÍ NGHIEÄM CAÙC CHÆ TIEÂU CÔ LYÙ CUÛA VAÄT LIEÄU :
Caùc nhoùm kích thöôùc vaät lieäu do coâng ty Tanimex ñöa ñeán Phaân Vieän TN goàm :
- Ñaù 1x2 Bình An (Phuï luïc 4)
- Ñaù 0.5x1 Bình An (Phuï luïc 5)
- Ñaù mi Bình An (Phuï luïc 6)
- Caùt vaøng Ñoàng Nai (Phuï luïc 7)
- Boät khoaùng cuûa Coâng ty Geosimco (Phuï luïc 8)
- Nhöïa ñöôøng 60/70 (Phuï luïc 9)
2./ THAØNH PHAÀN HOÃN HÔÏP BEÂ TOÂNG NHÖÏA :
2.1 Yeâu caàu chung :
BTN ñöôïc thieát keá caên cöù vaøo thaønh phaàn haït cuûa caùc nhoùm coát lieäu ñaõ phaân tích ôû baûng 1
vaø caùc chæ tieâu kyõ thuaät yeâu caàu trong qui trình 22 TCN - 249 - 98 cho BTN chaët haït trung.
2.2 . Thaønh phaàn coát lieäu BTN chaët haït mòn (BTNC 15) :
- Töø keát quûa phaân tích ôû baûng 1 , thaønh phaàn coát lieäu (goàm : ñaù nghieàn , caùt vaøng vaø boät khoaùng )
cuûa BTN chaët haït mòn ñöôïc thieát keá treân cô sôû vöøa baùm saùt mieàn caáp phoái tieâu chuaån , vöøa caên cöù
vaøo ñieàu kieän thöïc teá vaät lieäu ñaù qua nghieàn cuûa coâng ty ñöa tôùi .
- Maãu thieát keá BTN coù tæ leä phoái hôïp thaønh phaàn haït ( tính theo phaàn traêm troïng löôïng ) nhö sau :
+ Ñaù 1x2
|  |  | + Ñaù 0.5x1 |  | 19%
|  |  | + Ñaù mi |  | 34%
+ Caùt vaøng
+ Boät khoaùng :
- Toång hôïp thaønh phaàn coát lieäu ( Baûng 2 ) :
- Ñöôøng cong thieát keá caáp phoái hình 1 .
3. TÍNH TOAÙN HAØM LÖÔÏNG NHÖÏA ÑÖÔØNG :
- Haøm löôïng nhöïa ñöôøng ñöôïc xaùc ñònh theo beá maët tieáp xuùc rieâng cuûa caùc haït vaät lieäu trong
thaønh phaàn thieát keá coát lieäu BTN .
- Beà maët tieáp xuùc rieâng cuûa caùc haït vaät lieäu ñöôïc tính ôû baûng 3 .
5 . NHAÄN XEÙT VAØ KEÁT LUAÄN :
Caên cöù caùc chæ tieâu kyõ thuaät cuûa maãu beâ toâng nhöïa thieát keá cho pheùp nhaän xeùt :
- Coù theå söû duïng caùc nhoùm vaät lieäu ñaù nghieàn , caùt vaøng , boät khoaùng ( Baûng 1 ) do Coâng ty
Tanimex ñem ñeán Phaân Vieän ñeå cheá taïo BTN N haït trung theo yeâu caàu thieát keá .
- Ñöôøng cong caáp phoái maãu BTN thieát keá ñaùp öùng ñöôïc mieàn tieâu chuaån qui ñònh theo
22 TCN - 249 - 98 cho BTN haït trung (BTNC20).
- Caùc thoâng soá kyõ thuaät veà chaát löôïng cuûa maãu BTN neâu ôû baûng 4
- Ñôn vò cheá taïo BTN phaûi choïn vaät lieäu ñuùng nhö vaät lieäu ñaõ thieát keá.
- Tröôùc khi söû duïng ñaïi traø , ñôn vò cheá taïo BTN caàn tieán haønh saûn xuaát thöû vaø ñöa maãu tôùi
Phaân Vieän phaân tích laïi ñeå kòp thôøi hieäu chænh sai soá veà caáp lieäu trong cheá taïo ( neáu coù ) .
- Thaønh phaàn cheá taïo hoãn hôïp BTN neâu ôû baûng 5
Baûng 5 : Thaønh phaàn hoãn hôïp cheá taïo 1T BTN
| Thaønh phaàn hoãn hôïp |  |  | Chæ tieâu caáp lieäu |  |  | Tæ leä % tính theo troïng löôïng
| BTNN |  |  | BTN (Kg) |  |  | Hoãn hôïp BTN |  | Coát lieäu
| Ñaù 1x2 |  |  | 198.8636 |  |  | 19.88636 |  | 21
| Ñaù 0.5x1 |  |  | 179.9242 |  |  | 17.99242 |  | 19
| Ñaù mi |  |  | 321.9697 |  |  | 32.19697 |  | 34
| Caùt vaøng |  |  | 179.9242 |  |  | 17.99242 |  | 19
| Boät khoaùng |  |  | 66.28788 |  |  | 6.628788 |  | 7
| Nhöaï ñöôøng 60/70 |  |  | 53.0303 |  |  | 5.30303 |  | 5.6
[5 empty] | 1000 | Kg | 100% |  |  | 105.6 | %
Ngöôøi Thí Nghieäm Ngöôøi Soaùt Phoøng Thí Nghieäm Phaân Vieän KHCN GTVT Phiaù Nam
Hoà Quoác Huøng Nguyeån Thuyù Mai Phaïm Vaên Huøng
BOÄ GIAO THOÂNG VAÄN TAÛI COÄNG HOAØ XAÕ HOÄI CHUÛ NGHIAÕ VIEÄT NAM
VIEÄN KHOA HOÏC COÂNG NGHEÄ GTVT ÑOÄC LAÄP - TÖÏ DO - HAÏNH PHUÙC
PHAÂN VIEÄN KHCN GTVT PHÍA NAM ******
| Soá /PV.TN |  |  |  |  | TP.Hoà Chí Minh , ngaøy thaùng naêm 1998
THUYEÁT MINH
KEÁT QUAÛ THÍ NGHIEÄM CAÁP PHOÁI BEÂ TOÂNG NHÖAÏ NOÙNG
HAÏT VÖØA CAÁP PHOÁI LIEÂN TUÏC NHIEÀU ÑAÙ DAÊM (LOAÏI IA)
- Cô quan yeâu caàu : COÂNG TY ÑÖÔØNG 126
- Coâng trình : MÔÛ ROÄNG NAÂNG CAÁP QUOÁC LOÄ 51
- Kyù hieäu maãu thí nghieäm : Maãu do PMU, TVGS,ÑVTC laáy ngaøy 19/8/98
- Ngaøy thí nghieäm : 21/8/98
- Caùn boä thöïc hieän thí nghieäm : KS.Leâ Troïng Höõu
CVKT.Voõ Vaên Ngôøi
KS.Hoà Quoác Huøng
KS.Nguyeãn Ñình Quyeán
KEÁT QUAÛ THÍ NGHIEÄM CUÏ THEÅ
I./ Thí nghieäm phaân tích thaønh phaàn haït vaø haøm löôïng nhöïa :
Thí nghieäm thaønh phaàn haït cuûa BTN ( Phuï luïc 1 )
Thí nghieäm haøm löôïng nhöïa
Haøm löôïng nhöïa : 5.527%
II./ Thí mghieäm cöôøng ñoä chòu neùn tôùi haïn ôû 50 ± 20C vaø 20 ± 20C :
|  | Cöôøng ñoä chòu neùn tôùi haïn trung bình ôû 50 ± 2OC : |  |  |  |  | 19.22 | Kg/Cm2
|  | Cöôøng ñoä chòu neùn tôùi haïn trung bình ôû 20 ± 2OC : |  |  |  |  | 53.48 | Kg/Cm3
III./ Thí nghieäm ñoä beàn , ñoä deõo MARSHALL vaø ñoä cöùng qui öôùc :
|  | Ñoä beàn Marshall trung bình cuûa Beâtoâng nhöïa noùng : |  |  |  |  | 1292.28 | Kg
|  | Ñoä deõo Marshall trung bình cuûa Beâtoâng nhöïa noùng : |  |  |  |  | 37.4
|  | Ñoä cöùng qui öôùc cuûa Beâtoâng nhöïa noùng A = |  |  |  |  | 345.5294 | Kg
IV./ Thí nghieäm khoái löôïng theå tích :
gkmax = 2,388 g/cm3
V./ Thí nghieäm ñoä roãng coát lieäu vaø ñoä roãng coøn dö cuûa BTN (phuï luïc 2)
|  | Ñoä roãng cuûa coát lieäu : VRO = |  |  |  | 16.44%
|  | Ñoä roãng Coøn dö cuûa BTN : VRH = |  |  |  | 3.59%
Ngöôøi Thí Nghieäm Phoøng Thí Nghieäm Phaân Vieän KHCN GTVT Phiaù Nam
Voõ Vaên Ngôøi Leâ Troïng Höõu

## DRCL
PHUÏ LUÏC 3
KEÁT QUAÛ XAÙC ÑÒNH ÑOÄ ROÃNG CUÛA COÁT LIEÄU
VAØ ÑOÄ ROÃNG COØN DÖ CUÛA MAÃU BEÂ TOÂNG NHÖÏA
| - Haøm löôïng nhöaï theo coát lieäu: a = |  | 5.6%
| - Haøm löôïng coát lieäu : |  | 100%
-Haøm löôïng nhöaï theo khoái löôïng :
|  | a Pn = --------- x 100 = 100 + a | 5.303%
| - Haøm löôïng coát lieäu theo hoån hôïp : qo = 100 - Pn = |  |  |  | 94.7%
| - Khoái löôïng theå tích BTN |  | g = | 2.375784 | g/cm3
| - Khoái löôïng rieâng cuûa coát lieäu : |  | ga = | 2.695 | g/cm3
| - Khoái löôïng rieâng cuûa nhöaï : |  | gb = | 1.028 | g/cm3
- Khoái löôïng theå tích cuûa coát lieäu :
g x qo
|  | go = = | 2.249795 | g/cm3
qo + Pn
- Khoái löôïng rieâng cuûa BTN :
qo + Pn
|  | gRH = = | 2.481598 | g/cm3
qo Pn
+
ga gb
- Ñoä roãng cuûa coát lieäu:
go
|  | Vro = ( 1 - ) x 100 = | 16.52%
ga
- Ñoä roãng coøn dö cuûa BTN :
g
|  | VR = (1- ) x 100 = | 4.264%
gRH