## PKQ DAM NEN DA
CÔNG TY CỔ PHẦN TƯ VẤN KIỂM ĐỊNH XÂY DỰNG PHÍA NAM
SOUTH CONSTRUCTION INSPECTION CONSULTANT JOINT STOCK COMPANY
|  |  | Trụ sở & PTN: Phòng B01-Tòa nhà eTUNNEL | [6 empty] | Văn phòng đại diện: Phòng G01- Tòa nhà PLUG-IN
|  |  | L11-L12 Miếu Nổi P.3 Bình Thạnh HCM, Việt Nam | [6 empty] | 223 Điện Biên Phủ P.15 BT HCM, Việt Nam
|  |  | ĐT: (84).8. 35 123 171 – Fax: (84).8.35 123 181 | [6 empty] | ĐT: (84).8. 8404415~7 – Fax: (84).8. 8404412
|  |  | E-mail: scic@dmc.vn | [6 empty] | Website: http://www.dangminh.vn
HS Số/ Ref No: |  |  |  |  | PHIẾU KẾT QUẢ THỬ NGHIỆM TEST REPORT |  |  |  | LAS-XD-506
Ngày/ Date: |  |  |  |  | Ban hành lần 1, số bản 4 |  |  |  | Trang/ Page:1/1
1. Khách hàng/ Customer |  |  |  |  | CÔNG TY TNHH ĐÔNG LAI
2. Địa chỉ/ Address |  |  |  |  | SỐ78/4D CÂY KEO, KP1, PHƯỜNG TAM PHÚ - QUẬN THỦ ĐỨC - Tp HCM
3. Tên và ký hiệu mẫu/ Notation and name of Sample |  |  |  |  | ĐẤT SAN LẤP
4. Công trình/ Project |  |  |  |  | GÓI THẦU SỐ 5: THI CÔNG XÂY DỰNG VÀ CUNG CẤP LẮP ĐẶT VẬT TƯ VÀ THIẾT BỊ
CẢI TẠO HÊ THỐNG ĐIỆN TRUNG TÂM GIÁO DỤC LAO ĐỘNG - BẢO TRỢ XÃ HỘI PHÚ VĂN
5. Địa chỉ/Address |  |  |  |  | XÃ PHÚ VĂN , HUYỆN BÙ GIA MẬP, TỈNH BÌNH PHƯỚC
7. Tiêu chuẩn / Test method |  |  |  |  | 22 TCN 333:2006
8. Yêu cầu TN/ Test requirement |  |  |  |  | Đầm nén tiêu chuẩn kiểm tra khối lượng thể tích khô lớn nhất và độ ẩm tốt nhất
9. Ngày thử nghiệm/ Testing date |  |  |  |  | 26/12/2016
10. Kết quả thử nghiệm/ Testing Result
10.1 Tương quan giữa độ ẩm và khối lượng thể tích/ Relative of moisture and density:
Stt. No. |  | Độ ẩm mẫu Sample moisture, % |  |  |  | Khối lượng thể tích ẩm Wet Density, g/cm3 |  | Khối lượng thể tích khô Dry Density, g/cm3
1 |  | 2.8 |  |  |  | 2.096 |  | 2.038911 |  |  | 2.038911 | 2.8
2 |  | 4.4 |  |  |  | 2.312 |  | 2.214559 |  |  | 2.214559 | 4.4
3 |  | 5.7 |  |  |  | 2.443 |  | 2.311258 |  |  | 2.311258 | 5.7
4 |  | 6.9 |  |  |  | 2.352 |  | 2.200187 |  |  | 2.200187 | 6.9
5 |  | 8.3 |  |  |  | 2.198 |  | 2.029548 |  |  | 2.029548 | 8.3
10.2 Biểu đồ Quan hệ giữa khối lượng thể tích khô và độ ẩm, Graphic Relative of moisture and density:
[7 empty] | 10.3 Số liệu hiểu chỉnh kết quả/ Correct factor : |  |  |  |  | 5.7 | 0
[7 empty] | Haøm löôïng haït lôùn hôn saøng (Fraction content over)> 5 mm |  | ,% | 21.2 |  | 5.7 | 2.311258
[7 empty] | Khoái löôïng rieâng cuûa haït lớn hơn (Mass density of fraction over) >5mm |  | ,g/cm3 | 2.71
[12 empty] | 2 | 2.311258
[7 empty] | Ñoä aåm toát nhaát (Optimum moisture) |  | ,% | 5.7 |  | 5.7 | 2.311258
[7 empty] | Khoái löôïng theå tích khoâ lôùn nhaát (Maximum dry density) |  | ,g/cm3 | 2.311258
[7 empty] | Ñoä aåm toát nhaát sau hieäu chænh/ (Optimum moisture after correction) |  | ,% | 4.4916
[7 empty] | Khoái löôïng theå tích khoâ lôùn nhaát sau hieäu chænh Maximum dry density after correction |  | ,g/cm3 | 2.385675
NGƯỜI THỰC HIỆN Tested by |  |  |  |  | PT. PHÒNG TN Charge of the Laboratory |  |  | PHÓ GIÁM ĐỐC Vice Director
Đào Công Huân |  |  |  |  | Nguyễn Huy Tiến |  |  | Nguyễn Văn Hồng Chi
Kết quả trên chỉ có giá trị đối với mẫu do khách hàng chỉ định. Test results are valided for the namely and location assigned by customer only. | [9 empty] | 07.07WP09.R0-From07.07-REP15.R0

## PKQ DO CHAT K
CÔNG TY CỔ PHẦN TƯ VẤN KIỂM ĐỊNH XÂY DỰNG PHÍA NAM
SOUTH CONSTRUCTION INSPECTION CONSULTANT JOINT STOCK COMPANY
|  |  | Trụ sở & PTN: Phòng B01-Tòa nhà eTUNNEL | [6 empty] | Văn phòng đại diện: Phòng G01- Tòa nhà PLUG-IN
|  |  | L11-L12 Miếu Nổi P.3 Bình Thạnh HCM, Việt Nam | [6 empty] | 223 Điện Biên Phủ P.15 BT HCM, Việt Nam
|  |  | ĐT: (84).8. 35 123 171 – Fax: (84).8.35 123 181 | [6 empty] | ĐT: (84).8. 8404415~7 – Fax: (84).8. 8404412
|  |  | E-mail: scic@dmc.vn | [6 empty] | Website: http://www.dangminh.vn
Số (Ref.No): |  |  |  | PHIẾU KẾT QUẢ THỬ NGHIỆM TEST REPORT |  |  |  |  | LAS-XD-506
0210-01
Ngày (Date): |  | 2017-10-02 |  | Ban Hành Lần 01 Số Bản 03/ 01 issue-03 Copies |  |  |  |  | Trang 1/1
1 | Khách hàng/ Customers |  |  | CÔNG TY TNHH ĐÔNG LAI
2 | Địa chỉ/Address |  |  | SỐ78/4D CÂY KEO, KP1, PHƯỜNG TAM PHÚ - QUẬN THỦ ĐỨC - Tp HCM
3 | Công trình/ Works |  | GÓI THẦU SỐ 5: THI CÔNG XÂY DỰNG VÀ CUNG CẤP LẮP ĐẶT VẬT TƯ VÀ THIẾT BỊ
CẢI TẠO HÊ THỐNG ĐIỆN TRUNG TÂM GIÁO DỤC LAO ĐỘNG - BẢO TRỢ XÃ HỘI PHÚ VĂN
4 | Hạng mục/ Categories |  |  | KHU ĐIỀU HÀNH-NHÀ NGHỈ KHÁCH - CĂNTIN
5 | Địa chỉ công trình/ Location |  |  | XÃ PHÚ VĂN, HUYỆN BÙ GIA MẬP, TỈNH BÌNH PHƯỚC
6 | Vị trí/ Position |  |  | 01 Vị trí- Lớp 1, dày 250mm
7 | Tiêu chuẩn / Test method |  |  | 22TCN 346:2006, 22 TCN 333:2006
8 | Yêu cầu thí nghiệm/ Test requirement |  |  | Kiểm tra độ chặt K=0,98 nền đá 0x4 san lấp, lớp 1-loại II dày 250mm và khối lượng thể tích khô lớn nhất, độ ẩm tối ưu
9 | Ngày thí nghiệm/ Testing date |  |  | 2017-02-08
10 | Kết quả/ Test Result
STT. No. | Lý trình và vị trí thí nghiệm/ Test Location |  | KL bình và cát trướckhi TN/Average volume and sand before the test, g | KL bình và cát sau khi TN/Average volume and sand after the test,g | Thể tích | KL mẫu | KLTT mẫu | Độ ẩm | KLTT mẫu | Độ chặt
[5 empty] | hố đào | trong hố | ướt gw | thực tế | khô gk | K =
[5 empty] | Volume | Weight | Wet | Moisture | Dry | Compaction
[5 empty] | of hole | of sample | density | content | density | factor
[5 empty] | Vh(cm³) | G(g) | (g/cm³) | W(%) | (g/cm³) | gk/gk,max
1 | Khu điều hành, nhà nghỉ khách, CănTin Lớp 1 |  | 9242 | 5663 | 1419.128 | 3492 | 2.460666 | 4.8 | 2.347964 | 0.9841927
- KLTT của cát tiêu chuẩn/ Density of standard sand, | [8 empty] | 1.422 | g/cm3:
- KL của cát tiêu chuẩn trong phểu/ standard volume of sand in the hopper, g | [8 empty] | 1561 | g
Stt. | Độ ẩm mẫu/Sample moisture, % |  |  | Khối lượng thể tích ẩm/Wet Density, g/cm3 |  |  | Khối lượng thể tích khô/Dry Density, g/cm3
1 | 2.8 |  |  | 2.096 |  |  | 2.038911
2 | 4.4 |  |  | 2.312 |  |  | 2.214559
3 | 5.7 |  |  | 2.443 |  |  | 2.311258
4 | 6.9 |  |  | 2.352 |  |  | 2.200187
5 | 8.3 |  |  | 2.198 |  |  | 2.029548
10.1 Biểu đồ quan hệ giữa khối lượng thể tích khô và độ ẩm, Graphic Relative of moisture and density:
10.2 Số liệu hiểu chỉnh kết quả/ Correct factor :
[6 empty] | Hàm lượng hạt lớn hơn sàng (Fraction content over)> 19 mm |  |  | ,% | 21.2
[6 empty] | Khối lượn riêng của hạt lớn hơn sàng (Mass density of fraction over) >19mm |  |  | ,g/cm3 | 2.71
[6 empty] | Độ ẩm tốt nhất (Optimum moisture) |  |  | ,% | 5.7
[6 empty] | Khối lượng thể tích khô lớn nhất (Maximum dry density) |  |  | ,g/cm3 | 2.311258
[6 empty] | Độ ẩm tốt nhất sau khi hiệu chuẩn/ (Optimum moisture after correction) |  |  | ,% | 4.4916
[6 empty] | Khối lượng thể tích khô lớn nhất sau hiệu chuẩn Maximum dry density after correction, g/cm3 |  |  |  | 2.385675
NGƯỜI THỰC HIỆN Tested by |  |  |  | PHÒNG TN Charge of the Laboratory |  |  | PHÓ GIÁM ĐỐC Vice Director
Đào Công Huân |  |  |  | Nguyễn Huy Tiến |  |  | Nguyễn Văn Hồng Chi
Các kết quả thử nghiệm ghi trong phiếu này chỉ có giá trị đối với mẫu do khách hàng chỉ định. | [9 empty] | 07.07WP09.R0-From07.07-REP04.R0