## Do chat K
CÔNG TY CỔ PHẦN TƯ VẤN KIỂM ĐỊNH XÂY DỰNG PHÍA NAM
SOUTH CONSTRUCTION INSPECTION CONSULTANT JOINT STOCK COMPANY
|  |  | Trụ sở & PTN: Phòng B01-Tòa nhà eTUNNEL | [6 empty] | Văn phòng đại diện: Phòng G01- Tòa nhà PLUG-IN
|  |  | L11-L12 Miếu Nổi P.3 Bình Thạnh HCM, Việt Nam | [6 empty] | 223 Điện Biên Phủ P.15 BT HCM, Việt Nam
|  |  | ĐT: (84).8. 35 123 171 – Fax: (84).8.35 123 181 | [6 empty] | ĐT: (84).8. 8404415~7 – Fax: (84).8. 8404412
|  |  | E-mail: scic@dmc.vn | [6 empty] | Website: http://www.dangminh.vn
Số (Ref.No): |  |  |  | PHIẾU KẾT QUẢ THỬ NGHIỆM TEST REPORT |  |  |  |  | LAS-XD-506
0712-03
Ngày (Date): |  | 2018-12-07 |  | Ban Haønh Laàn 01 Soá Baûn 05/ 01 issue-05 Copies |  |  |  |  | Trang 1/1
1 | Khách hàng/ Customers |  |  | CÔNG TY TNHH QUỐC TẾ VINATA- CHI NHÁNH TP. HỒ CHÍ MINH VINATA INTERNATIONAL CO., LTD- HO CHI MINH CITY BRANCH
2 | Địa chỉ/Address |  |  | 171 Võ Thị Sáu - Quận 3 - Tp HCM/ 171 Vo Thi Sau, district 3, TP Ho Chi Minh City
3 | Công trình/ Works |  |  | AICA VIET NAM NEW FACTORY
4 | Hạng mục/ Categories |  |  | Đá 0x4 san lấp nền nhà xưởng/ 0x4 rock leveling factory
5 | Địa chỉ công trình/ Location |  |  | Lot 4- Road 4- Nhon Trach Industrial Pank- Dong Nai Province- Viet Nam.
6 | Vị trí/ Position |  |  | M1. Trục ( X1-X3/Y4-Y8); M2. Trục ( X1-X3/Y1-Y4)
7 | Tiêu chuẩn / Test method |  |  | 22TCN 346:2006
8 | Yêu cầu thí nghiệm/Test requirement |  |  | Kiểm tra độ chặt K=0.98 / Compaction factor test K=0.98
9 | Ngày thí nghiệm/ Testing date |  |  | 2018-12-07
10 | Kết quả/ Test Result
STT. No. | Lý trình và vị trí thí nghiệm/ Test Location |  | KL bình và cát trướckhi TN/Average volume and sand before the test, g | KL bình và cát sau khi TN/Average volume and sand after the test,g | Thể tích | KL mẫu | KLTT mẫu | Độ ẩm | KLTT mẫu | Độ chặt
[5 empty] | hố đào | trong hố | ướt gw | thực tế | khô gk | K =
[5 empty] | Volume | Weight | Wet | Moisture | Dry | Compaction
[5 empty] | of hole | of sample | density | content | density | factor
[5 empty] | Vh(cm³) | G(g) | (g/cm³) | W(%) | (g/cm³) | gk/gk,max
1 | M1 Trục ( X1-X3/Y4-Y8) |  | 9851 | 6232 | 1447.257 | 3569.5 | 2.466389 | 5.2 | 2.344476 | 0.9818732
2 | M2 Trục ( X1-X3/Y1-Y4) |  | 9805.5 | 6176.5 | 1454.29 | 3576.8 | 2.459482 | 5 | 2.342364 | 0.9809886
- KLTT của cát tiêu chuẩn/ Density of standard sand, | [8 empty] | 1.422 | g/cm3:
- KL của cát tiêu chuẩn trong phểu/ standard volume of sand in the hopper, g | [8 empty] | 1561 | g
Stt. | Độ ẩm mẫu/Sample moisture, % |  |  | Khối lượng thể tích ẩm/Wet Density, g/cm3 |  |  | Khối lượng thể tích khô/Dry Density, g/cm3
1 | 3 |  |  | 2.279 |  |  | 2.212621 |  |  |  | 2.212621 | 3
2 | 4.4 |  |  | 2.376 |  |  | 2.275862 |  |  |  | 2.275862 | 4.4
3 | 5.7 |  |  | 2.451 |  |  | 2.318827 |  |  |  | 2.318827 | 5.7
4 | 6.9 |  |  | 2.42 |  |  | 2.263798 |  |  |  | 2.263798 | 6.9
5 | 8.1 |  |  | 2.379 |  |  | 2.20074 |  |  |  | 2.20074 | 8.1
10.1 Biểu đồ Quan hệ giữa khối lượng thể tích khô và độ ẩm, Graphic Relative of moisture and density:
10.2 Số liệu hiểu chỉnh kết quả/ Correct factor :
[5 empty] | Haøm löôïng haït lôùn hôn saøng (Fraction content over)>19 mm |  |  |  | ,% | 20
[5 empty] | Khoái löôïng rieâng cuûa haït lớn hơn (Mass density of fraction over) >19mm |  |  |  | ,g/cm3 | 2.71
[5 empty] | Ñoä aåm toát nhaát/ Optimum moisture |  |  |  | ,% | 5.7
[5 empty] | Khoái löôïng theå tích khoâ lôùn nhaát (Maximum dry density) |  |  |  | ,g/cm3 | 2.318827
[5 empty] | Ñoä aåm toát nhaát sau hieäu chænh/ (Optimum moisture after correction) |  |  |  | ,% | 4.56
[5 empty] | Khoái löôïng theå tích khoâ lôùn nhaát sau hieäu chænh Maximum dry density after correction |  |  |  | ,g/cm3 | 2.387759
NGƯỜI THỰC HIỆN Tested by |  |  |  | PHÒNG TN Chareg of Laboratory |  |  | PHÓ GIÁM ĐỐC Vice Director
Đào Công Huân |  |  |  | Nguyễn Văn Hồng Chi |  |  | Nguyễn Thị Thủy
Các kết quả thử nghiệm ghi trong phiếu này chỉ có giá trị đối với mẫu do khách hàng chỉ định. | [9 empty] | 07.07WP09.R0-From07.07-REP04.R0

## So lieu Dam Nen
CÔNG TY CỔ PHẦN TƯ VẤN KIỂM ĐỊNH XÂY DỰNG PHÍA NAM
SOUTH CONSTRUCTION INSPECTION CONSULTANT JOINT STOCK COMPANY
|  |  | Trụ sở & PTN: Phòng B01-Tòa nhà eTUNNEL | [5 empty] | Văn phòng đại diện: Phòng G01- Tòa nhà PLUG-IN
|  |  | L11-L12 Miếu Nổi P.3 Bình Thạnh HCM, Việt Nam | [5 empty] | 223 Điện Biên Phủ P.15 BT HCM, Việt Nam
|  |  | ĐT: (84).8. 35 123 171 – Fax: (84).8.35 123 181 | [5 empty] | ĐT: (84).8. 8404415~7 – Fax: (84).8. 8404412
|  |  | E-mail: scic@dmc.vn | [5 empty] | Website: http://www.dangminh.vn
HS Số/ Ref No: |  |  |  | PHIẾU KẾT QUẢ THỬ NGHIỆM TEST REPORT |  |  |  | LAS-XD-506
0709-02
Ngày/ Date: |  |  | 2018-07-09 | Ban Hành Lần 01 Số Bản 05/ 01 issue-05 Copies |  |  |  | Trang/ Page: 3/3
1. Khách hàng/ Customer |  |  |  | CÔNG TY TNHH QUỐC TẾ VINATA - CHI NHÁNH Tp HỒ CHÍ MINH VINATA INTERNATIONAL CO.,LTD- HO CHI MINH CITY BRANCH.
2. Địa chỉ/ Address |  |  |  | 171 Võ Thị Sáu, Quận 3, Tp. HCM/ 171 Vo Thi Sau, 3 District, Ho Chi Minh City
3. Tên và ký hiệu mẫu/ Notation and name of Sample |  |  |  | ĐÁ 0x4 - MỎ ĐÁ HÓA AN - BIÊN HÒA ĐỒNG NAI
4. Công trình/ Project |  |  |  | AICA VIET NAM NEW FACTORY
5. Địa chỉ/Address |  |  |  | Lot 4- Road 4- Nhon Trach Industrial Pank- Dong Nai Province- Viet Nam.
6. Hạng mục/ Items |  |  |  | Đá 0x4 dùng cho công trình
7. Đơn vị thầu phụ/Subcontractor |  |  |  | CÔNG TY TNHH XÂY MỘT THÀNH VIÊN SANG VIỆT
7. Tiêu chuẩn / Test method |  |  |  | 22 TCN 333:2006
8. Yêu cầu TN/ Test requirement |  |  |  | Kiểm tra khối lượng thể tích khô lớn nhất và độ ẩm lớn nhất Check unit weight dry and moisture largest
9. Ngày thử nghiệm/ Testing date |  |  |  |  | 2018-07-03
10. Kết quả thử nghiệm/ Testing Result
Stt. No. |  | Độ ẩm mẫu Sample moisture, % |  |  | Khối lượng thể tích ẩm Wet Density, g/cm3 |  | Khối lượng thể tích khô Dry Density, g/cm3
1 |  | 3 |  |  | 2.279 |  | 2.212621 |  |  | 2.212621 | 3
2 |  | 4.4 |  |  | 2.376 |  | 2.275862 |  |  | 2.275862 | 4.4
3 |  | 5.7 |  |  | 2.451 |  | 2.318827 |  |  | 2.318827 | 5.7
4 |  | 6.9 |  |  | 2.42 |  | 2.263798 |  |  | 2.263798 | 6.9
5 |  | 8.1 |  |  | 2.379 |  | 2.20074 |  |  | 2.20074 | 8.1
10.2 Biểu đồ Quan hệ giữa khối lượng thể tích khô và độ ẩm, Graphic Relative of moisture and density:
[6 empty] | 10.3 Số liệu hiểu chỉnh kết quả/ Correct factor : |  |  |  |  | 5.7 | 0
[6 empty] | Hàm lượng hạt lơn hơn sàng 19mm (Fraction content over)> 19 mm |  | % | 20 |  | 5.7 | 2.318827
[6 empty] | Khối lượng riêng của hạt lớn hơn 19mm (Mass density of fraction over) >19mm |  | g/cm3 | 2.71
[11 empty] | 5 | 2.318827
[6 empty] | Độ ẩm tốt nhất (Optimum moisture) |  | % | 5.7 |  | 5.7 | 2.318827
[6 empty] | Khối lượng thể tích lớn nhất (Maximum dry density) |  | g/cm3 | 2.318827
[6 empty] | Độ ẩm tốt nhất sau khi hiệu chuẩn (Optimum moisture after correction) |  | % | 4.56
[6 empty] | Khối lượng thể tích khô lớn nhất sau khi hiệu chuẩn Maximum dry density after correction |  | g/cm3 | 2.387759
NGƯỜI THỰC HIỆN Tested by |  |  |  | PT. PHÒNG THÍ NGHIỆM Charge of the Laboratory |  |  | PHÓ GIÁM ĐỐC Vice Director
Đào Công Huân |  |  |  | Nguyễn Văn Hồng Chi |  |  | Nguyễn Thị Thủy
Kết quả trên chỉ có giá trị đối với mẫu do khách hàng chỉ định. | [8 empty] | 07.07WP09.R0-From07.07-REP15.R0