## Phieu Ket Qua BT(07.07-REP01)
CÔNG TY CỔ PHẦN TƯ VẤN KIỂM ĐỊNH XÂY DỰNG PHÍA NAM
SOUTH CONSTRUCTION INSPECTION CONSULTANT JOINT STOCK COMPANY
|  |  | Trụ sở & PTN: Phòng B01-Tòa nhà eTUNNEL | [11 empty] | Văn phòng đại diện: Phòng G01- Tòa nhà PLUG-IN
|  |  | L11-L12 Miếu Nổi P.3 Bình Thạnh HCM, Việt Nam | [11 empty] | 223 Điện Biên Phủ P.15 BT HCM, Việt Nam
|  |  | ĐT: (84).8.5 170886 – Fax: (84).8. 5170335 | [11 empty] | ĐT: (84).8. 8404415~7 – Fax: (84).8. 8404412
|  |  | E-mail: scic@dmc.vn | [11 empty] | Website: http://www.dangminh.vn
SỐ/Ref: |  |  |  | PHIẾU KẾT QUẢ THỬ NGHIỆM TEST REPORT | [7 empty] | LAS-XD-506
0728-04
Ngày/Date: |  | 28/7/2018. |  | Ban Haønh Laàn 01 Soá Baûn 10/ 01 issue-10 Copies | [7 empty] | Trang 01/02
1. Đơn vị yêu cầu |  |  |  | CÔNG TY TNHH MỘT THÀNH VIÊN PHAN VŨ ĐỒNG NAI
2. Địa chỉ đơn vị yêu cầu |  |  |  | ẤP 2,XÃ PHƯỚC KHÁNH,HUYỆN NHƠN TRẠCH,TỈNH ĐỒNG NAI
3. Công trình |  |  |  | KHÁCH SẠN FESTIVAL VŨNG TÀU.
4. Tên mẫu |  |  |  | COÏC PHC-A D600 X 13m.
5. Kí hiệu mẫu |  |  |  | 210 FESTIVAL/13M , ngaøy SX 18/7/2018.
6. Số lượng mẫu |  |  |  | 01 cọc
7. Ngày thử nghiệm |  |  |  | 26/7/2018.
8. Phương pháp thử nghiệm |  |  |  | TCVN 7888 : 2014; TK JIS A 5373: 2010.
9. Điều kiện thử nghiệm
- Mẫu thử, chỉ tiêu thử nghiệm và phương pháp thử được thực hiện theo yêu cầu của khách hàng
- Mẫu thử TẢI TRỌNG CẮT được gia công va thử nghiệm tại Công ty TNHH Một Thành Viên PHAN VŨ -ĐỒNG NAI , có sự chứng kiến của khách hàng
- Số lượng và loại mẫu thử theo chỉ định của khách hàng
- Cọc ống Bê tông ly tâm ứng lực trước được sản xuất theo bản vẽ thiết kế số :
- Tải trọng Bền Cắt gây nứt thiết kế không nhỏ hơn 189.7 kN.
- Tải trọng Bền Cắt thiết kế không nhỏ hơn 311 kN.
10. Thiết bị thử nghiệm
- Kích thủy lực có khả năng chịu lực tối đa 50 tf. Đồng hồ đo lực có thang đo (0-600) kg/cm2,
có vạch chia 10 kg/cm2.
- Thước thép 20 m, có vạch chia 1 mm.
- Kính phóng đại có vạch chia 0.01mm.
- Đồng hồ so 50mm vạch chia 0.01mm.
- Bộ căn lá từ 0,02 mm tới 1.00mm.
* Việc thử nghiệm được thực hiện theo sơ đồ sau:
SƠ ĐỒ THỬ BỀN CẮT CỌC ỐNG
1. Các kết quả thử nghiệm ghi trong phiếu này chỉ có giá trị đối với mẫu do khách hàng chỉ định. | [14 empty] | 07.07WP09.R0-From07.07-REP31.R0
SỐ/Ref: |  |  |  | PHIẾU KẾT QUẢ THỬ NGHIỆM TEST REPORT | [7 empty] | LAS-XD-506
0728-04
Ngày/Date: |  | 28/7/2018. |  | Ban Haønh Laàn 01 Soá Baûn 10/ 01 issue-10 Copies | [7 empty] | Trang 02/02
11. | Keát quaû thöû nghieäm
11.1. | Kích thước cơ bản
Tên chỉ tiêu/Characteristic | [6 empty] | Mức chỉ tiêu chất lượng(1)/Design Criteria |  |  |  |  | Kết quả thử nghiệm/Test result
● Chiều dài/lengnh mm | [6 empty] | 13 000 ± 36 |  |  |  |  | 13002
● Chiều dày/ Walt - Thickness mm | [6 empty] | 100 -0không yêu cầu |  |  |  |  | 100
● Đường kính ngoài/ Outside diameter mm | [6 empty] | 600 -2+5 |  |  |  |  | 601
11.2. | Cöôøng ñoä neùn beâ toâng MPa | [5 empty] | min 80 |  |  |  |  | N/A
Compressive strength of concrete
11.3. | Thöû uoán cắt thaân coïc
Thử nghiệm tải trọng cắt gây nứt/ Testing at calculated shear Load.
Tên chỉ tiêu/ Characteristic |  |  |  |  | Mức tăng tải/ Rate of applying load, %
[5 empty] | 0 | 20 | 40 | 60 |  | 80 | 90 |  | 100 | Dỡ tải
● Tải trọng cắt/ Shear load of pile, kN |  |  |  |  | 0 | 45.8 | 91.6 | 137.4 |  | 183.2 | 206.1 |  | 189.7 | 0
● Độ võng tại điểm giữa cọc/Deflectlon at the middle point of pile, mm |  |  |  |  | 0 | 0.34 | 0.56 | 0.8 |  | 1.24 | 1.5 |  | 1.56 | 0
● Bề rộng của vết nứt lớn nhất/ Width of the maximum crack, mm |  |  |  |  | 0 | 0 | 0 | 0 |  | 0 | 0 |  | 0 | 0
Thử nghiệm Tải trọng cắt tính toán Tới hạn / Testing calculated shear breacking load.
Tên chỉ tiêu/ Characteristic |  |  |  |  | Mức tăng tải/ Rate of applying load, %
[5 empty] | 0 | 20 | 40 | 60 |  | 80 | 90 |  | 100 | Dỡ tải
● Tải trọng cắt/ Shear load of pile, kN |  |  |  |  | 0 | 62.2 | 124.4 | 186.6 |  | 248.8 | 279.9 |  | 311 | 0
● Độ võng tại điểm giữa cọc/Deflectlon at the middle point of pile, mm |  |  |  |  | 0 | 0.44 | 0.86 | 1.28 |  | 1.62 | 1.96 |  | 2.24 | 0
● Bề rộng của vết nứt lớn nhất/ Width of the maximum crack, mm |  |  |  |  | 0 | 0 | 0 | 0 |  | 0 | 0.02 |  | 0.05 | 0
12. Nhận xét : Căn cứ theo tiêu chuẩn TCVN 7888:2014 ; TK JIS 5373:2010 và bản vẽ thiết kế, các kết
quả thử nghiệm trên trên cho thấy:
* Kích thước: Đạt yêu cầu
* Thử tải trọng cắt gây nứt: Đạt yêu cầu
* Thử tải trọng cắt tới hạn: Đạt yêu cầu
NGƯỜI THỰC HIỆN Tested By |  |  |  | PHÒNG TN Charge Laboratory |  |  |  |  | PHÓ GIÁM ĐỐC Vice Director
Nguyeãn Huy Tieán |  |  |  | Nguyễn Văn Hồng Chi |  |  |  |  | Nguyễn Thị Thủy
1. Các kết quả thử nghiệm ghi trong phiếu này chỉ có giá trị đối với mẫu do khách hàng chỉ định. | [14 empty] | 07.07WP09.R0-From07.07-REP31.R0
500
500
a
a
2D
2D
L= 4000
Goái ñôõ

## Phieu Ket Qua Thep(07.07-REP02) (hidden)
CÔNG TY CỔ PHẦN TƯ VẤN KIỂM ĐỊNH XÂY DỰNG PHÍA NAM
SOUTH CONSTRUCTION INSPECTION CONSULTANT JOINT STOCK COMPANY
|  |  |  | Trụ sở & PTN: Phòng B02-Tòa nhà eTUNNEL | [13 empty] | Văn phòng đại diện: Phòng G01- Tòa nhà PLUG-IN
|  |  |  | L11-L12 Miếu Nổi P.3 Bình Thạnh HCM, Việt Nam | [13 empty] | 223 Điện Biên Phủ P.15 BT HCM, Việt Nam
|  |  |  | ĐT: (84).8.5 170886~7 – Fax: (84).8. 5170355 | [13 empty] | ĐT: (84).8. 8404415~7 – Fax: (84).8. 8404412
|  |  |  | E-mail: scic@dmc.vn | [13 empty] | Website: http://www.dangminh.vn
SỐ/Ref: |  |  |  |  | PHIẾU KẾT QUẢ THỬ NGHIỆM TEST REPORT | [10 empty] | LAS-XD-506
Ngày/Date:
1 | Tên và ký hiệu mẫu Notation and name of Sample | [5 empty] | THÉP XÂY DỰNG - REBAR
2 | Công trình/Hạng mục Project/Item
3 | Số lượng mẫu Quantity
4 | Ngày nhận mẫu Received date
5 | Khách hàng Customer
Địa chỉ Address
6 | Phương pháp thử nghiệm Test methods
7 | Thông tin mẫu thử Sample specification
|  | Mẫu do By | [5 empty] | lấy gia công, cung cấp The samples were sampled, made
8 | Tình trang mẫu khi nhận
Received sample condition
9 | Điều kiện thử nghiệm
Test conditions
[7 empty] | Nhiệt độ: | [5 empty] | Độ ẩm
[7 empty] | Temperature |  |  | ( ) |  | oC | Moisture | ( ) |  |  | %
10 | Kết quả thử nghiệm/Test result
Ký hiệu mẫu |  |  | Kích thước mẫu, mm | [7 empty] | Lực kéo chảy, kN | Giới hạn chảy, kN/cm2 | Lực kéo đứt kN |  | Giới hạn bền Mpa |  | Độ giãn dài tương đối %
|  |  | Khối lương, g |  |  | Chiều dài, cm |  |  | Đường kính, mm
#DIV/0!
TRƯỞNG PHÒNG TN Head of Testing Laboratory | [13 empty] | GIÁM ĐỐC Director
1. Các kế quả thử nghiệm ghi trong phiếu này chỉ có giá trị đối với mẫu do khách hàng gửi đến
2. Phiếu này thuộc quyền sở hữu hợp pháp của Khách hàng, mọi hoạt động sử dụng phiếu này do Khách hàng định.
07.07WP09.R0-From07.07-REP02.R0