## TONG HOP
CÔNG TY CỔ PHẦN TƯ VẤN KIỂM ĐỊNH XÂY DỰNG PHÍA NAM
SOUTH CONSTRUCTION INSPECTION CONSULTANT JOINT STOCK COMPANY
|  |  | Trụ sở & PTN: Phòng B01-Tòa nhà eTUNNEL | [8 empty] | Văn phòng đại diện: Phòng G01- Tòa nhà PLUG-IN | Văn phòng đại diện: Phòng G01- Tòa nhà PLUG-IN
|  |  | L11-L12 Miếu Nổi P.3 Bình Thạnh HCM, Việt Nam | [8 empty] | 223 Điện Biên Phủ P.15 BT HCM, Việt Nam | 223 Điện Biên Phủ P.15 BT HCM, Việt Nam
|  |  | ĐT: (84).8.5 170886 – Fax: (84).8. 5170335 | [8 empty] | ĐT: (84).8. 8404415~7 – Fax: (84).8. 8404412 | ĐT: (84).8. 8404415~7 – Fax: (84).8. 8404412
|  |  | E-mail: scic@dmc.vn | [8 empty] | Website: http://www.dangminh.vn | Website: http://www.dangminh.vn
HS Số: |  |  |  | KẾT QUẢ THỬ NGHIỆM TEST REPORT | [6 empty] | LAS-XD-506
0915-03
Ngày: |  |  | 2018-09-15 | Ban Hành Lần 01 Số Bản 05 | [6 empty] | Trang 1/1
1. Tên và ký hiệu mẫu |  |  |  |  | : ĐÁ XÂY DỰNG 1x2 (mỏ đá Bình Dương )
2. Công trình |  |  |  |  | :
Địa chỉ |  |  |  |  | :
3. Số lượng mẫu |  |  |  |  | : 01 mẫu (30 kg)
4. Khách hàng |  |  |  |  | : CÔNG TY TNHH LÊ HUỲNH
Địa chỉ |  |  |  |  | : KHU PHỐ TÂY, PHƯỜNG VĨNH PHÚ, THỊ XÃ THUẬN AN, TỈNH BÌNH DƯƠNG
5. Phương pháp thử nghiệm |  |  |  |  | : TCVN 7572 : 2006
6. Ngày nhận mẫu |  |  |  |  | : 11-09-2018
7. Yêu cầu thử nghiệm: |  |  |  |  | : Kiểm tra một số cơ lý của đá 1x2 | [10 empty] | 1837.58
8. Kết quả thử nghiệm: | [15 empty] | 1970.81
STT | CHỈ TIÊU THỬ NGHIỆM | [5 empty] | PHƯƠNG PHÁP THỬ |  |  | KẾT QUẢ THỬ NGHIỆM |  |  |  |  | 956
1 | Khối lượng thể tích xốp lèn chặt, |  |  |  |  | kg/m3 | TCVN 7572-6 : 2006 |  |  | 1550
2 | Khối lượng thể tích xốp không lèn chặt, |  |  |  |  | kg/m3 | TCVN 7572-6 : 2006 |  |  | 1400
3 | Khối lượng riêng, |  |  |  |  | g/cm3 | TCVN 7572-5 : 2006 |  |  | 2.71
4 | Khối lượng thể tích ở trạng thái khô, |  |  |  |  | g/cm3 | TCVN 7572-5 : 2006 |  |  | 2.67
5 | Khối lượng thể tích ở trạng thái bão hòa |  |  |  |  | g/cm3 | TCVN 7572-5 : 2006 |  |  | 2.69 |  |  |  |  | 13.7 | 1.755
6 | nước khô bề mặt, | [13 empty] | 13.7 | 1.844
7 | Độ hút nước, |  |  |  |  | % | TCVN 7572-5 : 2006 |  |  | 0.5 |  |  |  |  | 13.7 | 1.911
8 | Độ ẩm, |  |  |  |  | % | TCVN 7572-7 : 2006 |  |  | 0.3
9 | Hàm lượng bụi, bùn, |  |  |  |  | % | TCVN 7572-8 : 2006 |  |  | 0.2
10 | Cường độ nén dật trong xi lanh |  |  |  |  | % | TCVN 7572-11 : 2006 |  |  | 8
11 | Độ mài mòn trong máy Los Angeles |  |  |  |  | % | TCVN 7572-12 : 2006 |  |  | 16.85386
12 | Hàm lượng thoi dẹt, |  |  |  |  | % | TCVN 7572-13 : 2006 |  |  | 13.84049
13 | Thành phần cỡ hạt, | [5 empty] | TCVN 7572-2 : 2006 |  |  | Xem biểu đồ
[8 empty] | Kích thước | Khối lượng | Lượng sót |  | Lượng sót tích
[8 empty] | mắt sàng, | trên sàng, | trên sàng, |  | lũy trên sàng,
[8 empty] | mm | g | % |  | %
[8 empty] | 30 | 0 | 0 |  | 0
[8 empty] | 20 | 512 | 9.575463 |  | 9.575463 |  | 512
[8 empty] | 10 | 3043 | 56.91042 |  | 66.48588
[8 empty] | 5 | 1497 | 27.99701 |  | 94.48289
[8 empty] | < 5,0 | 295 | 5.517112 |  | 100
NGƯỜI THỰC HIỆN Tested by |  |  |  | PT. PHÒNG TN. Charge of the Laboratory |  |  |  |  | PHÓ GIÁM ĐỐC Vice Director
Nguyễn Huy Tiến |  |  |  | Nguyễn Văn Hồng Chi |  |  |  |  | Nguyễn Thị Thủy
Kết quả trên chỉ có giá trị đối với mẫu khách hàng gửi tới ! | [11 empty] | 07.07WP09.R0-From07.07-REP18.R0
[14 empty] | 5 | 0
[14 empty] | 5 | 100
[14 empty] | 20 | 0
[14 empty] | 20 | 100
[14 empty] | 30 | 0
[14 empty] | 30 | 100

## So lieu
BAÙO CAÙO THÖÛ NGHIEÄM ÑAÙ
1.Teân vaø kyù hieäu maãu |  | 2. Soá löôïng | 3. Ngaøy giao | 4. Ngaøy xong
|  | 5.Thöïc hieän | 6. Kieåm tra | 7. PT. Ñôn vò
8. Phöông phaùp thöû nghieäm : |  | 9. Caùc löu yù khaùc
KEÁT QUAÛ THÖÛ NGHIEÄM
Teân chæ tieâu |  | Phương pháp thử | Keát quaû thöû nghieäm
Trung Bình
1. Khoái löôïng theå tích xoáp |  | TCVN 7572-6
Ø Leøn chaët, kg/m3 |  |  | 1550 | 1550 | 1550
· m, g |  |  | 10840 | 10856
· V, dm3 |  |  | 7 | 7
Ø Khoâng leøn chaët, kg/m3 |  |  | 1400 | 1400 | 1400
· m, g |  |  | 9810 | 9822
· V, dm3 |  |  | 7 | 7
2. Khoái löôïng rieâng, g/cm3 |  | TCVN 7572-4 | 2.706339 | 2.707055 | 2.71
· m1, (KL maãu ở trạng thái SSD) g |  |  | 3023.36 | 3026
· m3, (KLMaãu baûo hoøa nöôùc caân trong nöôùc) g |  |  | 1906.22 | 1908.18
3. Tỷ khối ở trạng thái khô, g/cm3 |  | TCVN 7572-4 | 2.673221 | 2.673098 | 2.67
· m1, (KL maãu ở trạng thái SSD) g |  |  | 3023.36 | 3026
· m2, (KL maãu baûo hoøa nöôùc caân ngoaøi khoâng khí, g |  |  | 3037.2 | 3040.2
· m3, (KLMaãu baûo hoøa nöôùc caân trong nöôùc) g |  |  | 1906.22 | 1908.18
4. Tỷ khối ở trạng thái bão hoà nước, g/cm3 |  | TCVN 7572-4 | 2.685459 | 2.685642 | 2.69
· m2, (KL maãu baûo hoøa nöôùc caân ngoaøi khoâng khí, g |  |  | 3037.2 | 3040.2
· m3, (KLMaãu baûo hoøa nöôùc caân trong nöôùc) g |  |  | 1906.22 | 1908.18
5. Ñoä huùt nöôùc, % |  | TCVN 7572-4 | 0.4577688 | 0.4692664 | 0.5
· B , KL mẫu ở tt SSD, g |  |  | 3023.36 | 3026
· A, KL mẫu khô, g |  |  | 3037.2 | 3040.2
6. Ñoä rổng, % |  | TCVN 7572-6
7. Hàm lượng bụi bùn sét , % |  | TCVN 7572-7 | 0.2 | 0.2 | 0.2
· m1, g |  |  | 5010 | 5014
· m2, g |  |  | 5001 | 5003
8. Haøm löôïng seùt mềm yếu, % |  | TCVN 7572-8
· m1, g
· m2, g
9. Haøm löôïng mica, % |  | TCVN 7572-20
· m1, g
· m2, g
Trang 1/2
Teân chæ tieâu |  | Phương pháp thử | Keát quaû thöû nghieäm
9. Thaønh phaàn côõ haït, mm | Lượng lọt sàng, % | TCVN 7572-2 | Khoái löôïng treân saøng, g | Löôïng soùt treân saøng, % | Löôïng soùt tích luõy treân saøng, %
100 |  |  | 0 | 0
70 |  |  | 0 | 0
40 |  |  | 0 | 0 | 0
30 |  |  | 0 | 0 | 0
20 |  |  | 512 | 9.575463 | 9.575463
10 |  |  | 3043 | 56.91042 | 66.48588
5 |  | 5347 | 1497 | 27.99701 | 94.48289
Nhoû hôn 5,0 |  |  | 295 | 5.517112 | 100
|  |  | 5347 | 100
10. Haøm löôïng haït thoi deït, % TCVN 7572-12 |  | Hạt từ 5 - 10 | Hạt từ 10 - 20 | Hạt từ 20 - 40 | TB
|  | 4.521477 | 17 | 20 | 13.84049 |  | 5 | 0
Hàm lượng của cỡ hạt |  | 27.99701 | 56.91042 | 9.575463 |  |  | 5 | 100
· khoái löôïng haït thoi deït, g |  | 12 | 167 | 1026 |  |  | 20 | 0
· khoái löôïng kieåm tra, g |  | 253.4 | 1000 | 5015 |  |  | 20 | 100
13. Độ nén dập ở trạng thái khô, % ( TCVN 7572-11) |  | Hạt từ 5 - 10 | Hạt từ 10 - 20 | Hạt từ 20 - 40 | TB |  | 30 | 0
|  | 9 | 8 | 7 | 8 |  | 30 | 100
Hàm lượng của cỡ hạt |  | 56.91042 | 56.91042 | 9.575463
· m1, KL mẫu ban đầu, g |  | 3000 | 3000 | 3000
· m2, KL mẫu còn lại, g |  | 2735 | 2770 | 2796
13. Độ nén dập ở trạng thái bão hoà nước, % ( TCVN 7572-11) |  | Hạt từ 5 - 10 | Hạt từ 10 - 20 | Hạt từ 20 - 40 | TB
|  | 8 | 8 | 8 | 8 | 9
Hàm lượng của cỡ hạt |  | 56.91042 | 56.91042 | 9.575463
· m1, KL mẫu ban đầu , g |  | 3002 | 3044 | 3002
· m2, KL mẫu còn lại, g |  | 2756 | 2791 | 2760
14. Heä soá meàm hoùa |  | TCVN 7572-11
15. Độ maøi moøn trong maùy Los Angeles.% |  | TCVN 7572-12:06 | 16.888 | 16.81972 | 16.85386
- Khoái löông thöû ban ñaàu , M |  |  | 5000 | 5009
- Khoái löông sau khi thöû saøng qua saøng 0.17mm , M1 |  | M-M1 X100 M | 4155.6 | 4166.5