## Phieu Ket Qua TP hat
CÔNG TY CỔ PHẦN TƯ VẤN KIỂM ĐỊNH XÂY DỰNG PHÍA NAM
SOUTH CONSTRUCTION INSPECTION CONSULTANT JOINT STOCK COMPANY
|  |  |  | Trụ sở & PTN: Phòng B01-Tòa nhà eTUNNEL |  |  |  | Văn phòng đại diện: Phòng G01- Tòa nhà PLUG-IN
|  |  |  | L11-L12 Miếu Nổi P.3 Bình Thạnh HCM, Việt Nam |  |  |  | 223 Điện Biên Phủ P.15 BT HCM, Việt Nam
|  |  |  | ĐT: (84).8.5 170886~7 – Fax: (84).8. 5170335 |  |  |  | ĐT: (84).8. 8404415~7 – Fax: (84).8. 8404412
|  |  |  | E-mail:scic@dmc.vn |  | Website:http://www.dangminh.vn
HS No. |  | 1031-02 |  |  | PHIẾU KẾT QUẢ THỬ NGHIỆM |  |  | LAS-XD-506
TEST REPORT
Ngày/ Date |  |  | 31/10/2018 |  | Ban Hành Lần 01 Số Bản 05 |  |  | Trang 1/3
1. Tên và kỷ hiệu mẫu/ Notation of sample | [5 empty] | ĐÁ 0x4 - MỎ ĐÁ ĐỒNG NAI
2. Khách hàng/ Custommer |  |  |  |  | CÔNG TY TNHH QUỐC TẾ VINATA - CHI NHÁNH Tp HỒ CHÍ MINH VINATA INTERNATIONAL CO.,LTD- HO CHI MINH CITY BRANCH.
3. Địa chỉ/Address |  |  |  |  | 171 VÕ THỊ SÁU - QUẬN 3 - TP HCM/171 Vo Thi Sau, 3 district, Ho Chi Minh City
4. Công trình/ Project |  |  |  |  | SEDV NEW OFFICE BUILDING PROJECT
5. Địa chỉ/Address |  |  |  | Plot 105/5, Road No 5,Amata Industrial Park, Bien Hoa City-Dong Nai Province, Vietnam
6. Hạng mục/ Items |  |  |  |  | Đá 0x4 dùng cho công trình
7. Tiêu chuẩn / Test method |  |  |  |  | Yêu cầu kỹ thuật TCVN 8857:2011; Phương pháp thử TCVN 7572:2006
8 Yêu cầu TN/ Test requirement |  |  |  |  | Một số chỉ tiêu cơ lý của đá 0x4, Nỏ đá Đồng Nai
9. Ngày thí nghiệm/ Testing date |  |  |  |  | 25/10/2018
10. Kết quả/ Result
STT | CHỈ TIÊU THỬ NGHIỆM | [5 empty] | PHƯƠNG PHÁP THỬ | KẾT QUẢ THỬ NGHIỆM
1 | Dới hạn chảy (WL) |  |  |  |  | % | TCVN 4197-2012 | 22
2 | Dới hạn dẻo (Wp) |  |  |  |  | % | TCVN 4197-2012 | Không dẻo
3 | Khối lượng thể tích xốp lèn chặt, |  |  |  |  | kg/m3 | TCVN 7572-6 : 2006 | 1508.429
4 | Khối lượng thể tích xốp không lèn chặt, |  |  |  |  | kg/m3 | TCVN 7572-6 : 2006 | 1391.321
5 | Khối lượng riêng, |  |  |  |  | g/cm3 | TCVN 7572-5 : 2006 | 2.72
6 | Khối lượng thể tích ở trạng thái khô, |  |  |  |  | g/cm3 | TCVN 7572-5 : 2006 | 2.67
7 | Khối lượng thể tích ở trạng thái bão hòa |  |  |  |  | g/cm3 | TCVN 7572-5 : 2006 | 2.69
8 | Nước khô bề mặt,
9 | Độ hút nước, |  |  |  |  | % | TCVN 7572-5 : 2006 | 0.6
10 | Độ ẩm, |  |  |  |  | % | TCVN 7572-7 : 2006 | 0.5
11 | Hàm lượng bụi, bùn, |  |  |  |  | % | TCVN 7572-8 : 2006 | 0.5
12 | Xác định độ nén dật trong xi lanh |  |  |  |  | % | TCVN 7572-11 : 2006 | 8.769526
13 | Xác định độ hao nòm khi va đập ( Los Angeles) |  |  |  |  | % | TCVN 7572-12 : 2006 | 16.43584
14 | Thành phần cỡ hạt, | [5 empty] | TCVN 7572-2 : 2006 | Xem biểu đồ
NGƯỜI THỰC HIỆN Tested by |  |  |  |  | PT. PHÒNG TN Head Laboratory |  | PHÓ GIÁM ĐỐC Vice Director
Đào Công Huân |  |  |  |  | Nguyễn Văn Hồng Chi |  | Nguyễn Thị Thủy
Các kết quả thử nghiệm ghi trong phiếu này chỉ có giá trị đối với mẫu do khách hàng gửi đến. | [7 empty] | 07.07WP09.R0-From07.07-REP05.R0
PKQ: |  | 1031-02 |  |  | PHỤ LỤC KẾT QUẢ |  |  | LAS-XD-506 Trang 02/03
Kích thước mắt sàng, mm |  |  |  | Khối lượng trên sàng, g | Lượng sót trên từng sàng, % | Lượng sót tích lũy trên sàng, % | Lượng lọt qua sàng, % | Yêu cầu kỹ thuật theo TCVN 8859:2011 |  |  |  | Lượng lọt sàng, % | #66 | trên | dưới
50 |  |  |  | 0 | 0 | 0 | 100 | 100 | 7043.3 | 50 | 50 | 100 | 50 | 100 | 100 | 100 | 100
37.5 |  |  |  | 245.6 | 3.487002 | 3.487002 | 96.513 | 95-100 |  | 37.5 | 37.5 | 96.513 | 37.5 | 100 | 95 | 95-100 | 96.513 | 100
19 |  |  |  | 1532.8 | 21.76253 | 25.24953 | 74.75047 | 58-78 |  | 19 | 19 | 74.75047 | 19 | 78 | 58 | 58-78 | 74.75047
9.5 |  |  |  | 1406.2 | 19.96507 | 45.2146 | 54.7854 | 39-59 |  | 9.5 | 9.5 | 54.7854 | 9.5 | 59 | 39 | 39-59 | 54.7854 | 59
4.75 |  |  |  | 1184.3 | 16.81456 | 62.02916 | 37.97084 | 24-39 |  | 4.75 | 4.75 | 37.97084 | 4.75 | 39 | 24 | 24-39 | 37.97084 | 39
2.36 |  |  |  | 987.8 | 14.02468 | 76.05384 | 23.94616 | 15-30 |  | 2.36 | 2.36 | 23.94616 | 2.36 | 30 | 15 | 15-30 | 23.94616 | 30
0.425 |  |  |  | 886.6 | 12.58785 | 88.64169 | 11.35831 | 4-19 |  | 0.425 | 0.425 | 11.35831 | 0.425 | 19 | 7 | 4-19 | 11.35831 | 19
0.075 |  |  |  | 655.4 | 9.305297 | 97.94699 | 2.053015 | 2-12 |  | 0.075 | 0.075 | 2.053015 | 0.075 | 12 | 2 | 2-12 | 2.053015 | 12
< 0.075 |  |  |  | 144.6 | 2.053015 | 100 | 7.993606e-15 | 0.0 |  |  | 0 |  | 0.06 | 10 | 1
[11 empty] | 0 | #REF! | 0.01 | 0.01 | 1 | #REF! | 0 | 0
[11 empty] | 0 | #REF! | 0.01 | 0.01 | 1 |  | #REF!
Biểu đồ thành phần hạt đá 0x4
Các kết quả thử nghiệm ghi trong phiếu này chỉ có giá trị đối với mẫu do khách hàng chỉ định. | [7 empty] | 07.07WP09.R0-From07.07-REP05.R0
0.075
9.5
3.75
50
0.425
2.36
4.75
19

## Dam Nen Tieu Chuan
CÔNG TY CỔ PHẦN TƯ VẤN KIỂM ĐỊNH XÂY DỰNG PHÍA NAM
SOUTH CONSTRUCTION INSPECTION CONSULTANT JOINT STOCK COMPANY
|  |  | Trụ sở & PTN: Phòng B01-Tòa nhà eTUNNEL | [6 empty] | Văn phòng đại diện: Phòng G01- Tòa nhà PLUG-IN
|  |  | L11-L12 Miếu Nổi P.3 Bình Thạnh HCM, Việt Nam | [6 empty] | 223 Điện Biên Phủ P.15 BT HCM, Việt Nam
|  |  | ĐT: (84).8. 35 123 171 – Fax: (84).8.35 123 181 | [6 empty] | ĐT: (84).8. 8404415~7 – Fax: (84).8. 8404412
|  |  | E-mail: scic@dmc.vn | [6 empty] | Website: http://www.dangminh.vn
HS Số/ Ref No: |  |  |  |  | PHIẾU KẾT QUẢ THỬ NGHIỆM TEST REPORT |  |  |  | LAS-XD-506
1031-02
Ngày/ Date: |  |  | 31/10/2018 |  | Ban Hành Lần 01 Số Bản 05/ 01 issue-05 Copies |  |  |  | Trang/ Page: 3/3
1. Khách hàng/ Customer |  |  |  |  | CÔNG TY TNHH QUỐC TẾ VINATA - CHI NHÁNH Tp HỒ CHÍ MINH VINATA INTERNATIONAL CO.,LTD- HO CHI MINH CITY BRANCH.
2. Địa chỉ/ Address |  |  |  |  | 171 Võ Thị Sáu, Quận 3, Tp. HCM/ 171 Vo Thi Sau, 3 District, Ho Chi Minh City
3. Tên và ký hiệu mẫu/ Notation and name of Sample |  |  |  |  | ĐÁ 0x4 - MỎ ĐÁ ĐỒNG NAI
4. Công trình/ Project |  |  |  |  | SEDV NEW OFFICE BUILDING PROJECT
5. Địa chỉ/Address |  |  |  | Plot 105/5, Road No 5,Amata Industrial Park, Bien Hoa City-Dong Nai Province, Vietnam
6. Hạng mục/ Items |  |  |  |  | Đá 0x4 dùng cho công trình
7. Tiêu chuẩn / Test method |  |  |  |  | 22 TCN 333:2006
8. Yêu cầu TN/ Test requirement |  |  |  |  | Kiểm tra khối lượng thể tích khô lớn nhất và độ ẩm lớn nhất Check unit weight dry and moisture largest
9. Ngày thử nghiệm/ Testing date | [5 empty] | 25/10/2018
10. Kết quả thử nghiệm/ Testing Result
10.1 Tương quan giữa độ ẩm và khối lượng thể tích/ Relative of moisture and density:
Stt. No. |  | Độ ẩm mẫu Sample moisture, % |  |  |  | Khối lượng thể tích ẩm Wet Density, g/cm3 |  | Khối lượng thể tích khô Dry Density, g/cm3 |  |  |  |  | M1 | M2 | % | 2123 | 3867
1 |  | 3 |  |  |  | 2.289 |  | 2.22233 |  |  | 2.22233 | 3 | 512.2 | 497.28 | 3.000322 | 8726.547
2 |  | 4.5 |  |  |  | 2.382 |  | 2.279426 |  |  | 2.279426 | 4.5 | 502.6 | 480.95 | 4.501507 | 8923.986
3 |  | 5.9 |  |  |  | 2.444 |  | 2.307838 |  |  | 2.307838 | 5.9 | 522.4 | 493.28 | 5.903341 | 9055.612
4 |  | 7.2 |  |  |  | 2.432 |  | 2.268657 |  |  | 2.268657 | 7.2 | 508.8 | 474.64 | 7.197034 | 9030.136
5 |  | 8.4 |  |  |  | 2.409 |  | 2.222325 |  |  | 2.222325 | 8.4 | 516.8 | 476.76 | 8.398356 | 8981.307
10.2 Biểu đồ Quan hệ giữa khối lượng thể tích khô và độ ẩm, Graphic Relative of moisture and density:
10.3 Số liệu hiểu chỉnh kết quả/ Correct factor :
[7 empty] | Hàm lượng hạt lơn hơn sàng 19mm (Fraction content over)> 19 mm |  | % | 21.8
[7 empty] | Khối lượng riêng của hạt lớn hơn 19mm (Mass density of fraction over) >19mm |  | g/cm3 | 2.72
[7 empty] | Độ ẩm tốt nhất (Optimum moisture) |  | % | 5.9
[7 empty] | Khối lượng thể tích lớn nhất (Maximum dry density) |  | g/cm3 | 2.307838
[7 empty] | Độ ẩm tốt nhất sau khi hiệu chuẩn (Optimum moisture after correction) |  | % | 4.6138
[7 empty] | Khối lượng thể tích khô lớn nhất sau khi hiệu chuẩn Maximum dry density after correction |  | g/cm3 | 2.386678
NGƯỜI THỰC HIỆN Tested by |  |  |  |  | PT. PHÒNG THÍ NGHIỆM Charge of the Laboratory |  |  | PHÓ GIÁM ĐỐC Vice Director
Đào Công Huân |  |  |  |  | Nguyễn Văn Hồng Chi |  |  | Nguyễn Thị Thủy
Kết quả trên chỉ có giá trị đối với mẫu do khách hàng chỉ định. | [9 empty] | 07.07WP09.R0-From07.07-REP15.R0

## So lieu
BAÙO CAÙO THÖÛ NGHIEÄM ÑAÙ
1.Teân vaø kyù hieäu maãu |  | 2. Soá löôïng | 3. Ngaøy giao | 4. Ngaøy xong
|  | 5.Thöïc hieän | 6. Kieåm tra | 7. PT. Ñôn vò
8. Phöông phaùp thöû nghieäm : |  | 9. Caùc löu yù khaùc
KEÁT QUAÛ THÖÛ NGHIEÄM
Teân chæ tieâu |  | Phương pháp thử | Keát quaû thöû nghieäm
Trung Bình
1. Khoái löôïng theå tích xoáp |  | TCVN 7572-6
Ø Leøn chaët, kg/m3 |  |  | 1509.143 | 1507.714 | 1508.429
· m, g |  |  | 21128 | 21108 |  | 1508.143
· V, dm3 |  |  | 14 | 14
Ø Khoâng leøn chaët, kg/m3 |  |  | 1389.929 | 1392.714 | 1391.321
· m, g |  |  | 19459 | 19498
· V, dm3 |  |  | 14 | 14
2. Khoái löôïng rieâng, g/cm3 |  | TCVN 7572-4 | 2.717228 | 2.718483 | 2.72
· m1, (KL maãu ở trạng thái SSD) g |  |  | 3005.2 | 3008.6
· m3, (KLMaãu baûo hoøa nöôùc caân trong nöôùc) g |  |  | 1899.22 | 1901.88
3. Tỷ khối ở trạng thái khô, g/cm3 |  | TCVN 7572-4 | 2.673713 | 2.673551 | 2.67
· m1, (KL maãu ở trạng thái SSD) g |  |  | 3005.2 | 3008.6
· m2, (KL maãu baûo hoøa nöôùc caân ngoaøi khoâng khí, g |  |  | 3023.2 | 3027.2
· m3, (KLMaãu baûo hoøa nöôùc caân trong nöôùc) g |  |  | 1899.22 | 1901.88
4. Tỷ khối ở trạng thái bão hoà nước, g/cm3 |  | TCVN 7572-4 | 2.689728 | 2.690079 | 2.69
· m2, (KL maãu baûo hoøa nöôùc caân ngoaøi khoâng khí, g |  |  | 3023.2 | 3027.2
· m3, (KLMaãu baûo hoøa nöôùc caân trong nöôùc) g |  |  | 1899.22 | 1901.88
5. Ñoä huùt nöôùc, % |  | TCVN 7572-4 | 0.5989618 | 0.6182277 | 0.6
· B , KL mẫu ở tt SSD, g |  |  | 3005.2 | 3008.6
· A, KL mẫu khô, g |  |  | 3023.2 | 3027.2
6. Ñoä rổng, % |  | TCVN 7572-6
7. Hàm lượng bụi bùn sét , % |  | TCVN 7572-7 | 0.7 | 0.7 | 0.7
· m1, g |  |  | 3012.6 | 3008.8
· m2, g |  |  | 2992.6 | 2988.6
8. Haøm löôïng seùt mềm yếu, % |  | TCVN 7572-8
· m1, g
· m2, g
9. Độ ẩm, % |  | TCVN 7572-20 | 0.5 | 0.5 | 0.5
· m1, g |  |  | 3018.2 | 3006.4
· m2, g |  |  | 3002.6 | 2990.2
Trang 1/2
Teân chæ tieâu |  | Phương pháp thử | Keát quaû thöû nghieäm
9. Thaønh phaàn côõ haït, mm | Lượng lọt sàng, % | TCVN 7572-2 | Khoái löôïng treân saøng, g | Löôïng soùt treân saøng, % | Löôïng soùt tích luõy treân saøng, %
50 |  |  | 0 | 0 | 100 |  | 245.6
37.5 |  |  | 245.6 | 3.487002 | 96.513 |  | 1532.8
19 |  |  | 1532.8 | 21.76253 | 74.75047 |  | 1406.2
9.5 |  |  | 1406.2 | 19.96507 | 54.7854 |  | 1184.3
4.75 |  |  | 1184.3 | 16.81456 | 37.97084 |  | 987.8
2.36 |  |  | 987.8 | 14.02468 | 23.94616 |  | 886.6
0.425 |  | 7043.3 | 886.6 | 12.58785 | 11.35831 |  | 655.4
0.075 |  |  | 655.4 | 9.305297 | 2.053015 |  | 144.6
<0.075 |  |  | 144.6 | 2.053015 | 7.993606e-15
10. Haøm löôïng haït thoi deït, % TCVN 7572-12 |  | Hạt từ 5 - 10 | Hạt từ 10 - 20 | Hạt từ 20 - 40 | TB
|  | 5 | 15 | 16 | 5.423424
Hàm lượng của cỡ hạt |  | 12.58785 | 14.02468 | 16.81456
· khoái löôïng haït thoi deït, g |  | 12 | 147 | 816
· khoái löôïng kieåm tra, g |  | 253.4 | 1000 | 5015
13. Độ nén dập ở trạng thái khô, % ( TCVN 7572-11) |  | Hạt từ 5 - 10 | Hạt từ 10 - 20 | Hạt từ 20 - 40 | TB
|  | 20 | 14 | 12 | 8.769526
Hàm lượng của cỡ hạt |  | 16.81456 | 19.96507 | 21.76253
· m1, KL mẫu ban đầu, g |  | 3000 | 3000 | 3000
· m2, KL mẫu còn lại, g |  | 2395 | 2582 | 2636
13. Độ nén dập ở trạng thái bão hoà nước, % ( TCVN 7572-11) |  | Hạt từ 5 - 10 | Hạt từ 10 - 20 | Hạt từ 20 - 40 | TB
|  | 7 | 6 | 4 | 8.769526
Hàm lượng của cỡ hạt |  | 14.02468 | 16 | Hạt từ 20 - 40
· m1, KL mẫu ban đầu , g |  | 3000 | 3000 | 3000
· m2, KL mẫu còn lại, g |  | 2795 | 2822 | 2886
14. Heä soá meàm hoùa |  | TCVN 7572-11
15. Độ maøi moøn trong maùy Los Angeles.% |  | TCVN 7572-12:06 | 16.40987 | 16.46181 | 16.43584
- Khoái löông thöû ban ñaàu , M |  |  | 5010.4 | 5011.6
- Khoái löông sau khi thöû saøng qua saøng 0.17mm , M1 |  | M-M1 X100 M | 4188.2 | 4186.6