## PKQ DAM NEN DAT (3)
CÔNG TY CỔ PHẦN TƯ VẤN KIỂM ĐỊNH XÂY DỰNG PHÍA NAM
SOUTH CONSTRUCTION INSPECTION CONSULTANT JOINT STOCK COMPANY
|  |  | Trụ sở & PTN: Phòng B01-Tòa nhà eTUNNEL | [6 empty] | Văn phòng đại diện: Phòng G01- Tòa nhà PLUG-IN
|  |  | L11-L12 Miếu Nổi P.3 Bình Thạnh HCM, Việt Nam | [6 empty] | 223 Điện Biên Phủ P.15 BT HCM, Việt Nam
|  |  | ĐT: (84).8. 35 123 171 – Fax: (84).8.35 123 181 | [6 empty] | ĐT: (84).8. 8404415~7 – Fax: (84).8. 8404412
|  |  | E-mail: scic@dmc.vn | [6 empty] | Website: http://www.dangminh.vn
HS Số/ Ref No: |  |  |  |  | PHIẾU KẾT QUẢ THỬ NGHIỆM TEST REPORT |  |  |  | LAS-XD-506
1031-02
Ngày/ Date: |  |  | 31/10/2018 |  | Ban Hành Lần 01 Số Bản 05/ 01 issue-05 Copies |  |  |  | Trang/ Page:3/3
1. Khách hàng/ Customer |  |  |  |  | CÔNG TY TNHH QUỐC TẾ VINATA - CHI NHÁNH Tp HỒ CHÍ MINH VINATA INTERNATIONAL CO.,LTD- HO CHI MINH CITY BRANCH.
2. Địa chỉ/ Address |  |  |  |  | 171 Võ Thị Sáu, Quận 3, Tp. HCM/ 171 Vo Thi Sau, 3 District, Ho Chi Minh City
3. Tên và ký hiệu mẫu/ Notation and name of Sample |  |  |  |  | ĐÁ 0x4 - MỎ ĐÁ ĐỒNG NAI
4. Công trình/ Project |  |  |  |  | SEDV NEW OFFICE BUILDING PROJECT
5. Địa chỉ/Address |  |  |  | Plot 105/5, Road No 5,Amata Industrial Park, Bien Hoa City-Dong Nai Province, Vietnam
6. Hạng mục/ Items |  |  |  |  | Đá 0x4 dùng cho công trình
7. Tiêu chuẩn / Test method |  |  |  |  | 22 TCN 333:2006
8. Yêu cầu TN/ Test requirement |  |  |  |  | Kiểm tra khối lượng thể tích khô lớn nhất và độ ẩm lớn nhất Check unit weight dry and moisture largest
9. Ngày thử nghiệm/ Testing date | [5 empty] | 25/10/2018
10. Kết quả thử nghiệm/ Testing Result
10.1 Tương quan giữa độ ẩm và khối lượng thể tích/ Relative of moisture and density:
Stt. No. |  | Độ ẩm mẫu Sample moisture, % |  |  |  | Khối lượng thể tích ẩm Wet Density, g/cm3 |  | Khối lượng thể tích khô Dry Density, g/cm3
1 |  | 3 |  |  |  | 2.289 |  | 2.22233 |  |  | 2.22233 | 3
2 |  | 4.5 |  |  |  | 2.382 |  | 2.279426 |  |  | 2.279426 | 4.5
3 |  | 5.9 |  |  |  | 2.444 |  | 2.307838 |  |  | 2.307838 | 5.9
4 |  | 7.2 |  |  |  | 2.432 |  | 2.268657 |  |  | 2.268657 | 7.2
5 |  | 8.4 |  |  |  | 2.409 |  | 2.222325 |  |  | 2.222325 | 8.4
10.2 Biểu đồ Quan hệ giữa khối lượng thể tích khô và độ ẩm, Graphic Relative of moisture and density:
[7 empty] | 10.3 Số liệu hiểu chỉnh kết quả/ Correct factor : |  |  |  |  | 5.9 | 0
[7 empty] | Hàm lượng hạt lơn hơn sàng 19mm (Fraction content over)> 19 mm |  | % | 21.8 |  | 5.9 | 2.307838
[7 empty] | Khối lượng riêng của hạt lớn hơn 19mm (Mass density of fraction over) >19mm |  | g/cm3 | 2.72
[12 empty] | 2 | 2.307838
[7 empty] | Độ ẩm tốt nhất (Optimum moisture) |  | % | 5.9 |  | 5.9 | 2.307838
[7 empty] | Khối lượng thể tích lớn nhất (Maximum dry density) |  | g/cm3 | 2.307838
[7 empty] | Độ ẩm tốt nhất sau khi hiệu chuẩn (Optimum moisture after correction) |  | % | 4.6138
[7 empty] | Khối lượng thể tích khô lớn nhất sau khi hiệu chuẩn Maximum dry density after correction |  | g/cm3 | 2.386678
NGƯỜI THỰC HIỆN Tested by |  |  |  |  | PT. PHÒNG THÍ NGHIỆM Charge of the Laboratory |  |  | PHÓ GIÁM ĐỐC Vice Director
Đào Công Huân |  |  |  |  | Nguyễn Văn Hồng Chi |  |  | Nguyễn Thị Thủy
Kết quả trên chỉ có giá trị đối với mẫu do khách hàng chỉ định. | [9 empty] | 07.07WP09.R0-From07.07-REP15.R0