## TONG HOP
CÔNG TY CỔ PHẦN TƯ VẤN KIỂM ĐỊNH XÂY DỰNG PHÍA NAM
SOUTH CONSTRUCTION INSPECTION CONSULTANT JOINT STOCK COMPANY
|  |  | Trụ sở & PTN: Phòng B01-Tòa nhà eTUNNEL | [5 empty] | Văn phòng đại diện: Phòng G01- Tòa nhà PLUG-IN | Văn phòng đại diện: Phòng G01- Tòa nhà PLUG-IN
|  |  | L11-L12 Miếu Nổi P.3 Bình Thạnh HCM, Việt Nam | [5 empty] | 223 Điện Biên Phủ P.15 BT HCM, Việt Nam | 223 Điện Biên Phủ P.15 BT HCM, Việt Nam
|  |  | ĐT: (84).8. 35 123 171 – Fax: (84).8.35 123 181 | [5 empty] | ĐT: (84).8. 8404415~7 – Fax: (84).8. 8404412 | ĐT: (84).8. 8404415~7 – Fax: (84).8. 8404412
|  |  | E-mail: scic@dmc.vn | [5 empty] | Website: http://www.dangminh.vn | Website: http://www.dangminh.vn
HS Số: |  |  |  | PHIẾU KẾT QUẢ THỬ NGHIỆM TEST REPORT |  |  |  | LAS-XD-506
1105-01
Ngày: |  | 2018-07-11 |  | Ban Hành Lần 01 Số Bản 04 |  |  |  | Trang 1/1
1 | Khách hàng/ Customer |  |  | CÔNG TY TNHH QUỐC TẾ VINATA - CHI NHÁNH Tp HỒ CHÍ MINH VINATA INTERNATIONAL CO.,LTD- HO CHI MINH CITY BRANCH.
2 | Địa chỉ/ Address |  |  | 171 VÕ THỊ SÁU - QUẬN 3 - TP HCM/171 Vo Thi Sau, 3 district, Ho Chi Minh City
3 | Công trình/ Project |  |  | SEDV NEW OFFICE BUILDING PROJECT
4 | Địa chỉ/ Address |  |  | Plot 105/5, Road No 5,Amata Industrial Park, Bien Hoa City- Dong Nai Province, Vietnam
5 | Tên mẫu/ Name of sample |  |  | XI MĂNG CÔNG THANH PCB 40
6 | Số lượng mẫu/ Quantity |  |  | 01 mẫu (50kg)
7 | Ngày nhận mẫu/ Receiving date |  |  |  | 30/11/2018
8 | Yêu cầu thử nghiệm/ Test requirement |  |  |  | Kiểm tra một số chỉ tiêu cơ lý của xi măng Công Thanh PCB 40
9 | Phương pháp thử nghiệm/ Test method |  |  |  | TCVN 6260:2009
10 | Kết quả thử nghiệm/ Test result
STT | Kết quả thử nghiệm/ Test result |  |  |  | PHƯƠNG PHÁP THỬ Test method | ĐVT | KẾT QUẢ THỬ NGHIỆM Test result
1 | Độ dẻo tiêu chuẩn/ Standard plasticity |  |  |  | TCVN 6017 : 2015 | % | 26
2 | Khối lượng riêng/Specific gravity |  |  |  | TCVN 4030 : 2003 | kg/m3 | 3,10
3 | Thời gian đông kết/Setting time |  |  |  | TCVN 6017 : 2015 | - | -
| - Bắt đầu/ started |  |  |  | TCVN 6017 : 2015 | phút | 117
| - Kết thúc/ End |  |  |  | TCVN 6017 : 2015 | phút | 201
4 | Độ nghiền mịn (trên sàng 0.08mm) Finely ground degrees on sieve 0.08mm |  |  |  | TCVN 4030 : 2003 | % | 0.3062787
5 | Độ ổn định thể tích xác định theo phương pháp Le Chatetier, mm |  |  |  | TCVN 6017 : 2015 | mm | 0.675
6 | Cường độ chịu nén/Compressive strength |  |  |  | TCVN 6016 : 2011 | - | -
| - 72 giờ/ hour |  |  |  | TCVN 6016 : 2011 | N/mm2 | 20.58333
| - 7 ngày/ Days |  |  |  | TCVN 6016 : 2011 | N/mm2 | 26.36667
| - 28 ngày/ Days |  |  |  | TCVN 6016 : 2011 | N/mm2 | 45.96667
NGƯỜI THỰC HIỆN Tseted by |  |  |  | PT.PHÒNG THÍ NGHIỆM Charge of the Laboratory |  | PHÓ GIÁM ĐỐC Vice Director
ĐÀO CÔNG HUÂN |  |  |  | NGUYỄN VĂN HỒNG CHI |  | NGUYỄN THỊ THỦY
Kết quả tên chỉ có giá trị đối với mẩu do khách hàng gữi tới ! | [8 empty] | 07.07WP09.R0-From07.07-REP23.R0

## NEN
1 | 2 | 3 | 4 | 5 | 6 | 7 | 8 | 9 | 10 | 11 | 12 | 13 | 14 | 15 | 16 | 17 | 18 | 19 | 20
CÔNG TY CỔ PHẦN TƯ VẤN KIỂM ĐỊNH XÂY DỰNG PHÍA NAM
SOUTH CONSTRUCTION INSPECTION CONSULTANT JOINT STOCK COMPANY
|  |  | Trụ sở & PTN: Phòng B01-Tòa nhà eTUNNEL | [14 empty] | Văn phòng đại diện: Phòng G01- Tòa nhà PLUG-IN | Văn phòng đại diện: Phòng G01- Tòa nhà PLUG-IN
|  |  | L11-L12 Miếu Nổi P.3 Bình Thạnh HCM, Việt Nam | [14 empty] | 223 Điện Biên Phủ P.15 BT HCM, Việt Nam | 223 Điện Biên Phủ P.15 BT HCM, Việt Nam
|  |  | ĐT: (84).8.5 170886 – Fax: (84).8. 5170335 | [14 empty] | ĐT: (84).8. 8404415~7 – Fax: (84).8. 8404412 | ĐT: (84).8. 8404415~7 – Fax: (84).8. 8404412
|  |  | E-mail: scic@dmc.vn | [14 empty] | Website: http://www.dangminh.vn | Website: http://www.dangminh.vn
HS Số: | [5 empty] | KẾT QUẢ THÍ NGHIỆM ĐỘ BỀN NÉN CỦA XI MĂNG | [10 empty] | LAS-XD-506
Ngày: | [5 empty] | Ban Haønh Laàn 01 Soá Baûn 03 | [10 empty] | Trang 1/1
1. Khách hàng
2. Công trình
3. Địa chỉ
4. Hạng mục
5. Nguồn gốc mẫu
6. Tiêu chuẩn
7. Yêu cầu TN
8. Ngày thử nghiệm
9. Kết quả thử nghiệm
9.1 Độ bền nén sau 72 giờ (3 ngày) | [20 empty] | mắcsàng | đường3 | đường4 |  | đường2 | đường1
STT | Ngày đúc |  |  | Ngày nén |  |  | Ngày tuổi |  |  | Tiết diện mẫu |  |  | Lực nén |  | Độ bền nén, (N/mm2) | [5 empty] | 5 | 0% | 0% | 1600% | 0% | 0% | 0.14 | 0%
[7 empty] | (ngày) |  |  | (mm2) |  |  | (N) |  | Thí nghiệm |  |  | Trung bình |  |  | 2.5 | 0% | 20% | 1600% | 0% | 0% | 0.14 | 100%
1 | 2018-10-31 |  |  | 2018-11-03 |  |  | 3 |  |  | 1600 |  |  | 33600 |  | 21 |  |  |  |  | 20.63333 | 1.25 | 15% | 45% | 1600% | 0% | 0% | 0.315 | 0%
2 | [6 empty] | 3 |  |  | 1600 |  |  | 32320 |  | 20.2 | [5 empty] | 0.63 | 35% | 70% | 1600% | 5% | 0% | 0.315 | 100%
3 | [6 empty] | 3 |  |  | 1600 |  |  | 33120 |  | 20.7 | [5 empty] | 0.315 | 70% | 90% | 1600% | 20% | 5% | 0.63 | 0%
4 | [6 empty] | 3 |  |  | 1600 |  |  | 33600 |  | 21 |  |  | 20.58333 |  |  | 0.14 | 90% | 100% | 1600% | 75% | 45% | 0.63 | 100%
5 | [6 empty] | 3 |  |  | 1600 |  |  | 32000 |  | 20 | [5 empty] | <0.14 | [5 empty] | 1.25 | 0%
6 | [6 empty] | 3 |  |  | 1600 |  |  | 32960 |  | 20.6 | [8 empty] | 0% |  |  | 1.25 | 100%
9.2 Độ bền nén sau 7 ngày
STT | Ngày đúc |  |  | Ngày nén |  |  | Ngày tuổi |  |  | Tiết diện mẫu |  |  | Lực nén |  | Độ bền nén, (N/mm2)
[7 empty] | (ngày) |  |  | (mm2) |  |  | (N) |  | Thí nghiệm |  |  | Trung bình
1 | 2018-10-31 |  |  | 2018-11-07 |  |  | 7 |  |  | 1600 |  |  | 41280 |  | 25.8 |  |  |  |  | 26.4
2 | [6 empty] | 7 |  |  | 1600 |  |  | 42560 |  | 26.6
3 | [6 empty] | 7 |  |  | 1600 |  |  | 42880 |  | 26.8
4 | [6 empty] | 7 |  |  | 1600 |  |  | 41920 |  | 26.2 |  |  | 26.36667
5 | [6 empty] | 7 |  |  | 1600 |  |  | 41280 |  | 25.8
6 | [6 empty] | 7 |  |  | 1600 |  |  | 43200 |  | 27
9.3 Độ bền nén sau 28 ngày | [23 empty] | 40% |  |  | 5 | 100%
STT | Ngày đúc |  |  | Ngày nén |  |  | Ngày tuổi |  |  | Tiết diện mẫu |  |  | Lực nén |  | Độ bền nén, (N/mm2) | [8 empty] | 60%
[7 empty] | (ngày) |  |  | (mm2) |  |  | (N) |  | Thí nghiệm |  |  | Trung bình
1 | 2018-10-31 |  |  | 2018-11-28 |  |  | 28 |  |  | 1600 |  |  | 74240 |  | 46.4 |  |  |  |  | 45.96667 |  |  |  | 80%
2 | [6 empty] | 28 |  |  | 1600 |  |  | 72800 |  | 45.5 | [8 empty] | 100%
3 | [6 empty] | 28 |  |  | 1600 |  |  | 73600 |  | 46
4 | [6 empty] | 28 |  |  | 1600 |  |  | 73600 |  | 46 |  |  | 45.98333 |  | 2018-11-28
5 | [6 empty] | 28 |  |  | 1600 |  |  | 72320 |  | 45.2
6 | [6 empty] | 28 |  |  | 1600 |  |  | 74880 |  | 46.8
07.07WP09.R0-From07.07-REP23.R0
Formulas:
Ngày nén = [Ngày đúc]+7
Note on X21: Windows xp sp2 Full: không được nhập số liệu vào đây

## Dong ket
1 | 2 | 3 | 4 | 5 | 6 | 7 | 8 | 9 | 10 | 11 | 12 | 13 | 14 | 15 | 16 | 17 | 18 | 19 | 20
CÔNG TY CỔ PHẦN TƯ VẤN KIỂM ĐỊNH XÂY DỰNG PHÍA NAM
SOUTH CONSTRUCTION INSPECTION CONSULTANT JOINT STOCK COMPANY
|  |  | Trụ sở & PTN: Phòng B01-Tòa nhà eTUNNEL | [14 empty] | Văn phòng đại diện: Phòng G01- Tòa nhà PLUG-IN | Văn phòng đại diện: Phòng G01- Tòa nhà PLUG-IN
|  |  | L11-L12 Miếu Nổi P.3 Bình Thạnh HCM, Việt Nam | [14 empty] | 223 Điện Biên Phủ P.15 BT HCM, Việt Nam | 223 Điện Biên Phủ P.15 BT HCM, Việt Nam
|  |  | ĐT: (84).8.5 170886 – Fax: (84).8. 5170335 | [14 empty] | ĐT: (84).8. 8404415~7 – Fax: (84).8. 8404412 | ĐT: (84).8. 8404415~7 – Fax: (84).8. 8404412
|  |  | E-mail: scic@dmc.vn | [14 empty] | Website: http://www.dangminh.vn | Website: http://www.dangminh.vn
HS Số: | [5 empty] | KẾT QUẢ THÍ NGHIỆM THỜI GIAN ĐÔNG KẾT, ĐỘ NGHIỀN MỊN, ĐỘ ỔN ĐỊNH THỂ TÍCH | [10 empty] | LAS-XD-506
Ngày: | [5 empty] | Ban Haønh Laàn 01 Soá Baûn 03 | [10 empty] | Trang 1/1
1. Khách hàng
2. Công trình
3. Địa chỉ
4. Hạng mục
5. Nguồn gốc mẫu
6. Tiêu chuẩn
7. Yêu cầu TN
8. Ngày thử nghiệm
9. Kết quả thử nghiệm
9.1 Độ dẻo tiêu chuẩn (TCVN 6017 : 2011): | [21 empty] | mắcsàng | đường3 | đường4 |  | đường2 | đường1
Tổng khối lượng | [5 empty] | Khoảng cách mũi kim xuyên | [6 empty] | Lượng nước của hồ xi măng | [8 empty] | 5 | 0% | 0% | 0% | 0% | 0% | 0.14 | 0%
bộ phận xuyên, g | [5 empty] | đến tấm đế, g | [6 empty] | % | [8 empty] | 2.5 | 0% | 20% | 0% | 0% | 0% | 0.14 | 100%
300 | [5 empty] | 4.5 | [6 empty] | 26 | [8 empty] | 1.25 | 15% | 45% | 0% | 0% | 0% | 0.315 | 0%
9.2 Thời gian đông kết (TCVN 6017 : 2015) | [21 empty] | 0.63 | 35% | 70% | 0% | 5% | 0% | 0.315 | 100%
Thời điểm tạo mẫu |  |  |  |  | Thời gian bắt đầu đông kết | [6 empty] | Thời gian kết thúc đông kết | [9 empty] | 0.315 | 70% | 90% | 0% | 20% | 5% | 0.63 | 0%
(Thời điểm 'không') |  |  |  |  | Thời điểm đo |  |  | Thời gian, phút |  |  |  | Thời điểm đo |  |  |  | Thời gian, phút | [5 empty] | 0.14 | 90% | 100% | 0% | 75% | 45% | 0.63 | 100%
8h 35' |  |  |  |  | 10h 32' |  |  | 117 |  |  |  | 11h56' |  |  |  | 201 | [5 empty] | <0.14 | [5 empty] | 1.25 | 0%
9.3 Độ nghiền mịn (TCVN 4030 : 2003) | [24 empty] | 0% |  |  | 1.25 | 100%
Khối lượng mẫu thí nghiệm | [6 empty] | Khối lượng mẫu còn lại trên rây | [7 empty] | Độ mịn | [9 empty] | 20% |  |  | 5 | 0%
g | [6 empty] | g | [7 empty] | %
52.24 | [6 empty] | 0.16 | [7 empty] | 0.3062787
9.4 Độ ổn định thể tích (TCVN 6017 : 2015)
Lần thử |  |  | Khoảng cách giữa 2 điểm chóp của càng khuôn | [11 empty] | Độ ổn định thể tích
nghiệm |  |  | Sau 24 giờ |  | Sau khi đun |  |  | Sau khi đun để nguội | [6 empty] | Thí nghiệm mm |  |  | Trung bình mm
Lần 1 |  |  | 10.5 |  | 11.75 |  |  | 11.2 | [6 empty] | 0.7 |  |  | 0.675 |  | 0.675
Lần 2 |  |  | 10.5 |  | 11.72 |  |  | 11.15 | [6 empty] | 0.65
9.5 Khối lượng riêng (TCVN 6017 : 2015):
Khối lượng mẫu xi măng, g | [5 empty] | Thể tích dầu chiểm chổ xi măng. cm3 | [6 empty] | Kết quả thử nghiệm ,gm3 |  |  |  |  | P =
65 | [5 empty] | 20.99 | [6 empty] | 3.096713
TL.TRƯỞNG PHÒNG TN On behalf of Head of Testing Laboratory | [14 empty] | GIÁM ĐỐC Director | [9 empty] | 80%
[21 empty] | 65 |  |  |  | 100%
20.99
3.096713
07.07WP09.R0-From07.07-TEW02.R0
Note on X21: Windows xp sp2 Full: không được nhập số liệu vào đây