## Nen
CÔNG TY CỔ PHẦN TƯ VẤN KIỂM ĐỊNH XÂY DỰNG PHÍA NAM
SOUTH CONSTRUCTION INSPECTION CONSULTANT JOINT STOCK COMPANY (SCIC)
|  | Trụ sở & PTN: Phòng B01-Tòa nhà eTUNNEL | [8 empty] | Văn phòng đại diện: Phòng G01- Tòa nhà PLUG-IN
|  | L11-L12 Miếu Nổi P.3 Bình Thạnh HCM, Việt Nam | [8 empty] | 223 Điện Biên Phủ P.15 BT HCM, Việt Nam
|  | ĐT: (84).8.35 123 171 – Fax: (84).8. 35 123 181 | [8 empty] | ĐT: (84).8. 8404415~7 – Fax: (84).8. 8404412
|  | E-mail:scic@dmc.vn | [8 empty] | Website: http://www.dangminh.vn
Số/Ref: |  |  | PHIẾU KẾT QUẢ THỬ NGHIỆM TEST REPORT | [6 empty] | LAS-XD-506
1114-01
Ngày/Date: |  | 14/11/2018 | Ban Haønh Laàn 01 Soá Baûn 05/ 01 issue-05 Copies | [6 empty] | Trang 1 /1
1 | Khách hàng/ Customer |  |  | CÔNG TY TNHH QUỐC TẾ VINATA - CHI NHÁNH Tp. HỒ CHÍ MINH
VINATA INTERNATIONAL CO.,LTD- HO CHI MINH CITY BRANCH.
2 | Địa chỉ/ Address |  |  | 171 Võ Thị Sáu - Quận 3 - Tp HCM/ 171 VTS, 3distrut, TP Ho Chi Minh City
3 | Công trình/ Project |  |  | SEDV NEW OFFICE BUILDING PROJECT
4 | Địa chỉ/ Address |  |  | Plot 105/5, Road No 5,Amata Industrial Park, Bien Hoa City-Dong Nai Province,Vietnam
5 | Tên mẫu/ Name of sample |  |  | Mác vữa 75/ Mark 75 mortar
6 | Số lượng mẫu/ Quantity |  |  | 06 viên/ 06 cubes
7 | Ngày nhận mẫu/ Receiving date |  |  | 31/10/2018 | [7 empty] | 24/03/2018
8 | Yêu cầu thử nghiệm Test requirement |  |  | Kiểm tra nén mác vữa M75, 7 ngày và 28 ngày/ Check 75 should wear moitar 7 days and 28 days
9 | Phương pháp thử nghiệm Test method |  |  | TCVN 3121: 2003
10 | Kết quả thử nghiệm/ Test result
STT No | Ký hiệu mẫu/ Notation of sample |  | Kích thước mẫu, mm Dimension of sample |  |  | Ngày đúc Date of casting | Ngày thử Date of testing | Lực phá hủy, kN Load of failure of sample | Cường độ nén, MPa Compressive strength | Cường độ trung bình, MPa Average compressive strength
|  |  | Dài Length | Rộng width | Cao height
1 | Mác vữa M75,R7 |  | 70.7 | 70.7 | 70.7 | 2018-11-07 | 2018-11-14 | 28.8 | 5.76174 | 5.76174
|  |  | 70.7 | 70.7 | 70.7 |  |  | 29.2 | 5.841764
|  |  | 70.7 | 70.7 | 70.7 |  |  | 28.4 | 5.681716
2 | Mác vữa M75,R28 |  | 70.7 | 70.7 | 70.7 | 2018-11-07 | 2018-12-05 | 46.6 | 9.322815 | 9.296141
|  |  | 70.7 | 70.7 | 70.7 |  |  | 46 | 9.202779
|  |  | 70.7 | 70.7 | 70.7 |  |  | 46.8 | 9.362828
NGƯỜI THỰC HIỆN Tested by |  |  |  | PT.PHÒNG THÍ NGHIỆM Laboratory in charge |  |  |  |  | PHÓ GIÁM ĐỐC Vice Director
Đào Công Huân |  |  |  | Nguyễn Huy Tiến |  |  |  |  | Nguyễn Thị Thủy
1. Các kết quả thử nghiệm ghi trong phiếu này chỉ có giá trị đối với mẫu do khách hàng gửi đến. | [10 empty] | 07.07WP09.RO-From07.07-REP21.RO
Ngày xuất kết quả
1 | Mác vữa M75,R7 |  | 70.7 | 70.7 | 70.7 | 2018-03-24 | 2018-03-31 | 29.6 | 5.921788 | 5.041523
|  |  | 70.7 | 70.7 | 70.7 |  |  | 22.5 | 4.501359
|  |  | 70.7 | 70.7 | 70.7 |  |  | 23.5 | 4.70142
2 | Mác vữa M75,R28 |  | 70.7 | 70.7 | 70.7 | 2018-03-24 | 2018-04-21 |  | 0 | 0
|  |  | 70.7 | 70.7 | 70.7 |  |  |  | 0
|  |  | 70.7 | 70.7 | 70.7 |  |  |  | 0
Formulas:
Ngày thử Date of testing = [Ngày đúc Date of casting]+7
Note on F11: KeToanCT:

## M75
CÔNG TY CỔ PHẦN TƯ VẤN KIỂM ĐỊNH XÂY DỰNG PHÍA NAM
SOUTH CONSTRUCTION INSPECTION CONSULTANT JOINT STOCK COMPANY
|  |  |  | Trụ sở & PTN: Phòng B01-Tòa nhà eTUNNEL | [8 empty] | Văn phòng đại diện: Phòng G01- Tòa nhà PLUG-IN | Văn phòng đại diện: Phòng G01- Tòa nhà PLUG-IN
|  |  |  | L11-L12 Miếu Nổi P.3 Bình Thạnh HCM, Việt Nam | [8 empty] | 223 Điện Biên Phủ P.15 BT HCM, Việt Nam | 223 Điện Biên Phủ P.15 BT HCM, Việt Nam
|  |  |  | ĐT: (84).8.5 170886 – Fax: (84).8. 5170335 | [8 empty] | ĐT: (84).8. 8404415~7 – Fax: (84).8. 8404412 | ĐT: (84).8. 8404415~7 – Fax: (84).8. 8404412
|  |  |  | E-mail: scic@dmc.vn | [8 empty] | Website: http://www.dangminh.vn | Website: http://www.dangminh.vn
HS Số: |  |  |  |  | PHIẾU KẾT QUẢ THỬ NGHIỆM TEST REPORT | [6 empty] | LAS-XD-506
1114-01
Ngày/Days |  |  | 2018-11-14 |  | Ban Haønh Laàn 01 Soá Baûn 05 01 issue-05 Copies | [6 empty] | Trang 1/2
1 | Khách hàng/Customer |  |  |  |  | CÔNG TY TNHH QUỐC TẾ VINATA - CHI NHÁNH Tp HỒ CHÍ MINH VINATA INTERNATIONAL CO.,LTD- HO CHI MINH CITY BRANCH.
2 | Địa chỉ/Address |  |  |  |  | 171 VÕ THỊ SÁU - QUẬN 3 - TP HCM/ 171 Vo Thi Sau, 3 district, Ho Chi Minh City
3 | Công trình/Project |  |  |  |  | SEDV NEW OFFICE BUILDING PROJECT
4 | Địa chỉ công trình/Location |  |  |  |  | Plot 105/5, Road No 5,Amata Industrial Park, Bien Hoa City-Dong Nai Province,Vietnam
5 | Tiêu chuẩn /Test method |  |  |  |  | TCVN 5547:2012 | [10 empty] | mortar
6 | Yêu cầu thí nghiệm/ Test requirement |  |  |  |  | Thiết kế cấp phối vữa M75 (75daN/cm2) mortar mix design 75 daN/cm2 | [10 empty] | 1837.58
7 | Ngày thí nghiệm/ Testing date |  |  |  |  | 31/10/2018 đến 14/11/2018
|  |  | - Vật liệu dùng cho thiết kế do khách hàng cung cấp/ Used Materials Supplied by customer | [13 empty] | 1970.81
- Cát bê tông số kết quả 1031-03- cát sông Đồng Nai/ Sand for construction Number of Results 1031-03 - Dong Nai Sand
- Khối lượng thể tích xốp của cát/ Sand uncompacted bulk density: 1,382 kg/m3
- Khối lượng riêng của cát/ Sand specific gravity : 2.60 g/cm3
- Mô dun độ lớn của cát/ Sand fineness modulus : 2,2
- Xi măng Công Thanh PCB 40 -Kết quả số ; 1005-01 / PCB 40 cement Cong Thanh
- Khối lượng riêng của xi măng/ Cement specific gravity : 3.10 g/cm3
- Cường độ nén mác xi măng 3 ngày 20,6 Mpa; 7 ngày 26.4 MPa. 28 ngày 46.0 MPa.
- Nước thủy cục./ City Water
- Mẫu kích thước (70.7x70.7x70.7) mm / Sample sizes cube
Công ty Cổ phần Tư vấn Kiểm định Xây dựng Phía Nam đúc vào ngày 07/11/2018 South contruction inpection consultant jont stock company on date Berlin on August 07/11/2018.
8. Kết quả thử nghiệm/ Test result ( Xem trang 02) | [16 empty] | 2079.97
NGƯỜI THỰC HIỆN Tested by | [5 empty] | PT. PHÒNG THÍ NGHIỆM Charge of the laboratory |  |  |  | PHÓ GIÁM ĐỐC Vice Director
Đào Công Huân | [5 empty] | Nguyễn Huy Tiến |  |  |  | Nguyễn Thị Thủy
Các kết quả ghi trong phiếu này chỉ có giá trị đối với mẫu do khách hàng gửi đến. | [12 empty] | 07.07WP09.R0-From07.07-REP21.R0
HS Số: |  |  |  |  | PHIẾU KẾT QUẢ THỬ NGHIỆM TEST REPORT | [6 empty] | LAS-XD-506
1114-01
Ngày/Data |  |  | 2018-11-14 |  | Ban Haønh Laàn 01 Soá Baûn 05 01 issue-05 Copies | [6 empty] | Trang 2/2
8.1 Thành phần vật liệu cho 1 m3 hỗn hợp Vữa và các đặc tính kỹ thuật của nó Materials component for 1 m3 of concrete mixture and its technical characteristics | [16 empty] | 2018.02
Cường độ |  |  |  | Độ ẩm của cát |  | Độ sụt/ Slump mm |  | Tỉ lệ nước / Xi măng |  | Tỉ lệ Cát/ Cốt liệu |  | Tỉ lệ cát %
Compressive Strength |  |  |  | Humidity of sand,% |  | Yêu cầu Specific | Sai số Tolerance | Water/ Cement retio |  | Sand/ Aggregale ratio |  | Cát/ Sand | Đá nghiền/ Crushed stone
MPa |  |  |  | 0.79 |  |  |  | 0.9803922
Thành phần vật liệu cho 1m3 bê tông/ Mix proportion for one cubic meter.
Ký hiệu mác vữa,Symbol Mark Mortar,M |  |  |  | Xi măng/Cement, |  | Đá dăm/ Macadam of 1x2,kg |  | Đá nghiền/ Millstones,kg | Cát/ Sand, |  |  | Nước/ water,kg | Phụ gia/ Additives,kg |  |  | 956
|  |  |  | kg |  | kg | m3 |  | kg |  | m3
M75 |  |  |  | 255 |  |  |  |  | 1547 |  | 1.119392 | 250 | 0
8.2 Kết quả thử nghiệm/ Test result
Tên chỉ tiêu/ Items | [7 empty] | Kết quả thử nghiệm/Test result
- Độ lưu động của hổn hợp vữa/ Mobility of mortar mix, cm | [8 empty] | 7
- Độ hút nước/ Water absorption, % | [8 empty] | 15.6
- Khối lượng riêng/specific gravity g/cm3 | [8 empty] | 2.57 | [5 empty] | 255 | xi
- Khối lượng thể tích/ Bulk density, kg/cm3 | [8 empty] | 2052 | [6 empty] | đá | 1.844
- Cường độ nén/ Compressive Strength, MPa(daN/cm2) | [14 empty] | 1547 | Cát | 1.911
| + 7 ngày/ Days | [7 empty] | 5.8 (58 ) | [5 empty] | 250 | Nước
| + 28 ngày/ Days | [7 empty] | 9.3 (93 ) | [5 empty] | 2052
Các kết quả ghi trong phiếu này chỉ có giá trị đối với mẫu do khách hàng gửi đến. | [12 empty] | 07.07WP09.R0-From07.07-REP21.R0