## M15
CÔNG TY CỔ PHẦN TƯ VẤN KIỂM ĐỊNH XÂY DỰNG PHÍA NAM
SOUTH CONSTRUCTION INSPECTION CONSULTANT JOINT STOCK COMPANY
|  |  |  | Trụ sở & PTN: Phòng B01-Tòa nhà eTUNNEL | [7 empty] | Văn phòng đại diện: Phòng G01- Tòa nhà PLUG-IN | Văn phòng đại diện: Phòng G01- Tòa nhà PLUG-IN
|  |  |  | L11-L12 Miếu Nổi P.3 Bình Thạnh HCM, Việt Nam | [7 empty] | 223 Điện Biên Phủ P.15 BT HCM, Việt Nam | 223 Điện Biên Phủ P.15 BT HCM, Việt Nam
|  |  |  | ĐT: (84).8.5 170886 – Fax: (84).8. 5170335 | [7 empty] | ĐT: (84).8. 8404415~7 – Fax: (84).8. 8404412 | ĐT: (84).8. 8404415~7 – Fax: (84).8. 8404412
|  |  |  | E-mail: scic@dmc.vn | [7 empty] | Website: http://www.dangminh.vn | Website: http://www.dangminh.vn
HS Số: |  |  |  |  | PHIẾU KẾT QUẢ THỬ NGHIỆM TEST REPORT | [5 empty] | LAS-XD-506
1114-02
Ngày/Days |  |  | 14/11/2018 |  | Ban Haønh Laàn 01 Soá Baûn 05/ 01 issue-05 Copies | [5 empty] | Trang 1/2
1 | Khách hàng/Customer |  |  |  |  | CÔNG TY TNHH QUỐC TẾ VINATA - CHI NHÁNH Tp HỒ CHÍ MINH VINATA INTERNATIONAL CO.,LTD- HO CHI MINH CITY BRANCH.
2 | Địa chỉ/Address |  |  |  |  | 171 VÕ THỊ SÁU - QUẬN 3 - TP HCM/ 171 Vo Thi Sau, 3 district, Ho Chi Minh City
3 | Công trình/Project |  |  |  |  | SEDV NEW OFFICE BUILDING PROJECT
4 | Địa chỉ công trình/Location |  |  |  |  | Plot 105/5, Road No 5,Amata Industrial Park, Bien Hoa City-Dong Nai Province,Vietnam
5 | Tiêu chuẩn /Test method |  |  |  |  | TCVN 4453:1995; TCVN 5547:2011
6 | Yêu cầu thí nghiệm/ Test requirement |  |  |  |  | THIẾT KẾ CẤP PHỐI MÁC BÊ TÔNG M150 (150daN/cm2) DESIGNING RATE FOR CONCRETE GRADE 150 daN/cm2
7 | Ngày thí nghiệm/ Testing date |  |  |  |  | 31/10/2018 đến 14/11/2018
- Vật liệu dùng cho thiết kế do khách hàng cung cấp. / Used Materials Supplied by customer
- Cát bê tông số kết quả 1031-03- cát sông Đồng Nai/ Sand for construction Number of Results 1031-03 - Dong Nai Sand
- Khối lượng thể tích xốp của cát/ Sand uncompacted bulk density: 1,382 kg/m3
- Khối lượng riêng của cát/ Sand specific gravity : 2.60 g/cm3
- Mô dun độ lớn của cát/ Sand fineness modulus : 2,2
- Đá dăm 10x20 mm/ Số kết quả 1031-01 - Nỏ đá Đồng Nai
Macadam of 10x20 mm / Number of Results 1031-01 - it rocks Dong Nai
- Khối lượng thể tích xốp lèn chặt của đá/ Gravel uncompacted bulk density :1470 kg/m3
- Khối lượng riêng của đá/ Gravel Sand specific gravity : 2.72 g/cm3
- Xi măng Công Thanh PCB 40 -Kết quả số ; 1005-01 / PCB 40 cement Cong Thanh
- Khối lượng riêng của xi măng/ Cement specific gravity : 3.10 g/cm3
- Cường độ nén mác xi măng 3 ngày 20,6 Mpa; 7 ngày 26.4 MPa. 28 ngày 46.0 MPa.
- Nước thủy cục./ City Water
- Độ sụt thiết kế theo yêu cầu/ Requirement Slump: (10+ 2) cm
- Mẫu lập phương kích thước (150x150x150) mm / Sample sizes cube
Công ty Cổ phần Tư vấn Kiểm định Xây dựng Phía Nam đúc vào ngày 07/11/2018 South contruction inpection consultant jont stock company on date Berlin on August 07/11/2018
8. Kết quả thử nghiệm/ Test result ( Xem trang 02) | [15 empty] | 2079.97
NGƯỜI THỰC HIỆN Tested by | [5 empty] | PT. PHÒNG THÍ NGHIỆM Charge of the laboratory |  |  |  | PHÓ GIÁM ĐỐC Vice Director
Đào Công Huân | [5 empty] | Nguyễn Huy Tiến |  |  |  | Nguyễn Thị Thủy
Các kết quả ghi trong phiếu này chỉ có giá trị đối với mẫu do khách hàng gửi đến. | [11 empty] | 07.07WP09.R0-From07.07-REP21.R0
HS Số: |  |  |  |  | PHIẾU KẾT QUẢ THỬ NGHIỆM TEST REPORT | [5 empty] | LAS-XD-506
1114-02
Ngày/Data |  |  | 14/11/2018 |  | Ban Haønh Laàn 01 Soá Baûn 05/ 01 issue-05 Copies | [5 empty] | Trang 2/2
8.1 Thành phần vật liệu cho 1 m3 hỗn hợp bê tông và các đặc tính kỹ thuật của nó Materials component for 1 m3 of concrete mixture and its technical characteristics | [15 empty] | 2018.02
Cường độ |  |  |  | Cở đá lớn nhất |  | Độ sụt/ Slump mm |  | Tỉ lệ nước / Xi măng |  | Tỉ lệ Cát/ Cốt liệu | Tỉ lệ cát %
Compressive Strength |  |  |  | Maximun size of Stone |  | Yêu cầu Specific | Sai số Tolerance | Water/ Cement retio |  | Sand/ Aggregale ratio | Cát/ Sand | Đá dăm/ Crushed stone |  |  |  | 0.9145284
MPa |  |  |  | 20mm |  | 100 | ±2 | 0.9145284 |  | 0.3046267 | 0.3403275 | 0,66 |  |  |  |  | 2183 | 1954
Thành phần vật liệu cho 1m3 bê tông/ Mix proportion for one cubic meter. | [16 empty] | 0.3046267 | 0.3403275
Ký hiệu mác bê tông,Symbol Mark Concrete,M |  |  |  | Xi măng/Cement, |  | Đá dăm/ Macadam of 1x2, kg, (m3) |  | Đá nghiền/ Millstones,kg | Cát/ Sand, |  | Nước/ water,Lít | Phụ gia/ Additives,lit |  |  | 956
|  |  |  | kg |  |  |  |  | kg, (m3 )
M150 |  |  |  | 229 |  | 1289 (0,877) |  | 0 | 665 (0,481) |  | 209.427 | 0 |  |  |  | 0.9145284
8.2 Kết quả thử nghiệm/ Test result
Tên chỉ tiêu/ Items | [8 empty] | Kết quả thử nghiệm/Test result
- Độ sụt của hỗn hợp bê tông/ Slump of concrete mixes,cm | [8 empty] | 10 |  |  |  |  | 229 | Xi măng | 1.755
- Khối lượng thể tích/ Bulk density, kg/cm3 | [8 empty] | 2392.427 |  |  |  |  | 1289 | đá | 1.844
- Cường độ nén/ Compressive Strength, MPa(daN/cm2) | [13 empty] | 665 | Cát | 1.911
| + 3 ngày/ Days | [7 empty] | 5.4 (54 ) |  |  |  |  | 209.427 | Nước
| + 7 ngày/ Days | [7 empty] | 9.0 (90 ) |  |  |  |  | 2392.427
| + 28 ngày/ Days | [7 empty] | 18.0 (180 )
Các kết quả ghi trong phiếu này chỉ có giá trị đối với mẫu do khách hàng gửi đến. | [11 empty] | 07.07WP09.R0-From07.07-REP21.R0

## CP15-DS10
| BÁO CÁO THỬ NGHIỆM CẤP PHỐI BÊ TÔNG | [7 empty] | Số: | 0421-01
PTN Xây dựng | [8 empty] | Trang: | 01/01
1. Tên mẫu | 2. Số lượng 9 VIÊN |  | 9. Kích thước mẫu |  |  | 10. Chỉ tiêu yêu cầu: |  |  | 11. Mác thiết kế
M15-ĐS 10
3. Ngày giao 31/10/2018 | 4. Ngày yêu cầu
5. Ngày xong 14/11/2018 | 6. Thực hiện Huân+ Giang
7. Kiểm tra | 8. Trưởng phòng |  | 11. Lưu ý
1. Tính toán thành phần cấp phối |  |  | Mbt thiết kế |  | 15 | Hệ số an toàn |  | 1.2 | Mbt tính toán |  | 18
1.1 Thông tin về vật liệu |  |  | K/l riêng, g/cm3 |  | K/l thể tích, g/cm3
Xi măng | Mác | 46 | 3.1
Đá | Dmax | 20 | 2.71 |  | 1360 |  | Độ rỗng của đá |  | 0.498155
Cát | Độ ẩm | 0.7% | 2.6 |  | 1285 |  | Mođun | 2.2 | 2.2
Nước |  |  | 1 |  |  |  | Độ hút nước |  | Cát | 0.79%
Phụ Gia 1 |  | 0% | 1 | [5 empty] | Đá | 0.5%
Phụ Gia 2 |  | 0% | 1
Độ sụt yêu cầu, cm |  | 10 |  |  | Tỉ lệ ximăng/nước |  | 1.110435 | Hệ số cốt liệu S/A |  | 0.41 |  |  | 0.9005482
Tuổi yêu cầu thử nghiệm | [7 empty] | Số lượng viên |  | 9
1.2 Tính toán | [12 empty] | N | 200 |  | 304.5806
Thể tích hồ xi măng |  | 275 | Hệ số dư vữa |  | 1.43 | [7 empty] | RN | 30
|  | Tính theo độ rỗng của đá (P1) | Khô | Ẩm | 1 mẻ = | 0.045 | Tính theo hệ số cốt liệu (P2) | Khô | Ẩm | 1 mẻ = | 0.045 |  | RX | 42
Xi măng | kg |  | 222.6 | 222.6 |  | 10.017 |  | 223 | 223 |  | 10.035 |  | A | 0.5
Đá | kg |  | 1120 | 1120 |  | 50.4 |  | 1155 | 1155 |  | 51.975 |  | N/X | 1.781429
Cát | kg |  | 818 | 817.2638 |  | 36.776871 |  | 780 | 779.298 |  | 35.06841 |  | X | 356.2857
Nước | L |  | 200.445 | 195.5812 |  | 8.801154 |  | 200.445 | 195.372 |  | 8.79174 |  | VH | 314.9309
Phụ Gia 1 | mL |  | 0 | 0 |  | 0 |  | 0 | 0 |  | 0 |  | KD | 1.32
Phụ Gia 2 | kg |  | 0 | 0 |  | 0 |  | 0 | 0 |  | 0 |  | Đ | 1405.587
Khối lượng thể tích tính toán |  |  | 2361.045 | kg/m3 |  |  |  | 2358.445 | kg/m3 | W/C= | 0.8988565 |  | C | 418.3535
Kiểm tra việc tính toán |  |  | Tính lại | (kiểm tra theo điều kiện đủ 1m3 bê tông) |  |  |  | Tính lại |  | kiểm tra S/A | Tính lại
2. Hiệu chỉnh thành phần cấp phối |  |  | Thêm | Nước | 0.23 | Ximăng |  | Cát |  | Đá
| Độ sụt | Thực tế |  | Khối lượng thể tích BT thực tế |  |  | 2365 | kg/m3 | [6 empty] | 0.7361111
Xi măng | kg | 10.017 | Hệ số hiệu chỉnh thực tế tính theo (P1) | 222.9729 | 222.9729 | Kiểm tra lại theo điều kiện đủ 1m3 bê tông | Hệ số hiệu chỉnh thực tế tính theo (P2) | 10.035 | 223.6198 | 229 | Kiểm tra lại theo điều kiện đủ 1m3 bê tông
Đá | kg | 50.4 |  | 1121.876 | 1121.876 |  |  | 51.975 | 1258.21 | 1289
Cát | kg | 36.776871 |  | 818.6328 | 820 |  |  | 35.06841 | 681.464 | 665
Nước | L | 9.031154 |  | 201.0285 | 200.2917 |  |  | 9.02174 | 201.0403 | 209.427
Phụ Gia 1 | mL | 0 |  | 0 | 0 |  |  | 0 | 0 | 0
Phụ Gia 2 | kg | 0 | 1.001675 | 0 | 0 | Tính lại | 1.002779 | 0 | 0 | 0 | Tính lại
|  |  |  | ẩm | khô |  |  | Thực tế | ẩm | khô
[9 empty] | Kiểm tra S/A |  | Tính lại
KẾT QUẢ NÉN BÊ TÔNG
Phương pháp thử |  |  | Ngày đúc | Ngày thử | Ngày tuổi (ngày) | Kích thước mẫu ,mm |  |  | Hệ số hiệu chỉnh | Tải trọng phá huỷ KN | Mác bê tông MPa | Cường độ Mác bê tông trung bình MPa
| TCVN | 3118:1993 |  |  |  | Dài, Ha | Rộng, Ф | Cao, Hb
| BS | 1881-116-83 |  |  |  | Kích thước mẫu hình trụ,
| ASTM | C39-01 |  |  |  | Ф Đường kính mẫu thử
| AS | 1012-9-86 |  |  |  | Ha C.Cao trước lúc g/công
Tên và ký hiệu mẫu | [5 empty] | Hb C.Cao sau khi gia công
M150,R3 |  |  | 2018-11-07 | 2018-11-10 | 3 | 150 | 150 | 150 | 1 | 121.5 | 5.4 | 5.4
[6 empty] | 150 | 150 | 150 |  | 120.6 | 5.36
[6 empty] | 150 | 150 | 150 |  | 122.4 | 5.44
M150,R7 |  |  | 2018-11-07 | 2018-11-14 | 7 | 150 | 150 | 150 | 1 | 198.6 | 8.826667 | 8.986667
[6 empty] | 150 | 150 | 150 |  | 200 | 8.888889
[6 empty] | 150 | 150 | 150 |  | 208 | 9.244444
M150,R28 |  |  | 2018-11-07 | 2018-12-05 | 28 | 150 | 150 | 150 | 1 | 412.2 | 18.32 | 17.97926
[6 empty] | 150 | 150 | 150 |  | 398.8 | 17.72444
[6 empty] | 150 | 150 | 150 |  | 402.6 | 17.89333
Formulas:
Nước = [Thêm]+3
Cường độ nén
D = 150mm, H = 300mm
Khối lượng thể tích
Độ sụt
(150 x 150 x 150) mm
D = 100mm, H = 200mm
(150 x 150 x 600) mm
Cường độ uốn
Hàm lượng bọt khí
M20 (20 MPa)
M30 (30MPa)
M40 (40 MPa)
M50 (50 MPa)
M15 (15MPa)
3 ngày
7 ngày
28 ngày
21 ngày

## tk
A : Soá lieäu thieát keá: | [7 empty] | ( N/X = 67%)
- Maùc beâ toâng :
|  | M | = | 15 | Mpa
|  |  | Rn mục tiêu = | 18 | Mpa |  | ( đổi ra mẫu lập phương)
| - Ñoä suït: | 10 | cm
| - Loïai xi maêng : |  |  | PC40 | Holcim
| - Mac xi maêng: |  | Rx = | 48 | Mpa |  | ( TCVN 6016-95)
| - Khoái löôïng rieâng xi maêng : | [5 empty] | 3.1 | g/cm3 |  | 3,1-3,15
| - Khoái löôïng theå tích ñaù : | [5 empty] | 1.459 | g/cm3 |  | 1,33-1,4
| - Khoái löôïng rieâng ñaù : |  |  |  | Dñ |  | 2.7 | g/cm3 |  | 2,7-2,75
| - Ñoä roãng ñaù : |  |  |  | r ñ | = | 0.4596296
| - Khoái löôïng theå tích caùt : | [5 empty] | 1.36 | g/cm3 |  | 1,35-1,4
| - Khoái löôïng rieâng caùt : |  |  |  | Dc |  | 2.6 | g/cm3 |  | 2,55-2,65
| - Moâ ñun ñoä lôùn caùt: |  |  |  | Mdl | = | 2.13
1/ Löôïng nöôùc cho 1m3 beâ toâng :
| Ñoä suït : | ÑS | = | 10 | cm
|  | N | = | 225 | lit
2/ Löôïng xi maêng cho 1m3 beâ toâng:
a/ X/N < 2.5 :
|  | X | = | Rn | + | 0.5 | = | 1.25
|  | N |  | A . Rx
b/ X/N > 2.5 :
|  | X | = | Rn | - | 0.5 | = | 0.671875
|  | N |  | A1. Rx
| Löôïng xi maêng cho 1m3 beâ toâng : |  |  |  |  | Chọn X/N = |  |  | 0.95
|  | X | = | 213.75 | kg
3/ Löôïng ñaù cho 1m3 beâ toâng:
gvñ
| Ñ | = | ---------------
rñ(kd -1) + 1
- Xaùc ñònh heä soá dö vöõa (kd):
Theå tích hoà xi maêng(VH):
|  | VH = (X/gx) + N = |  |  | 293.9516
| Suy ra : | Kd = | 1.377694
|  | Ñ | = | 1243.184 | kg
4/ Löôïng caùt cho 1m3 beâ toâng:
C = [ 1000 - ( X/Dx + Ñ/Dñ + N/Dn)]xDc
|  | C | = | 673.5854 | kg |  |  |  | 0.351417
B/ Lieàu löôïng cho 1m3 beâ toâng:
| CAÁP PHOÁI BTXM MAÙC : |  |  | 15 | Mpa
| Ximaêng PCB40 | Ñaù 1x2.5 | Caùt | Nöôùc | Phuï gia | [6 empty] | 0.845
| X, kg | Ñ, kg | C, kg | N, kg | PG, lit |  |  | 34.12%
| 224.75 | 1283.184 | 664.5854 | 210 |  |  |  | 2382.52 |  | 0.9821535
| 220.739 | 1260.284 | 652.7249 | 206.2522 | 0
| 6.7425 | 38.49553 | 19.93756 | 6.3 | 0 | [5 empty] | 0.1500525
Tính cho 6 vieân: |  | 20.25 | lít | 1.482
0.02025 | X | D | C | N | PG
0.0300105 | 6.744859875 | 38.509 | 19.94454 | 6.302205 | 0 |  |  | 71.50061 |  |  |  | 4.5
|  |  | 20.54288 | 5.703869