## PKQ DAM NEN DAT (2)
CÔNG TY CỔ PHẦN TƯ VẤN KIỂM ĐỊNH XÂY DỰNG PHÍA NAM
SOUTH CONSTRUCTION INSPECTION CONSULTANT JOINT STOCK COMPANY
|  |  | Trụ sở & PTN: Phòng B01-Tòa nhà eTUNNEL | [5 empty] | Văn phòng đại diện: Phòng G01- Tòa nhà PLUG-IN
|  |  | L11-L12 Miếu Nổi P.3 Bình Thạnh HCM, Việt Nam | [5 empty] | 223 Điện Biên Phủ P.15 BT HCM, Việt Nam
|  |  | ĐT: (84).8. 35 123 171 – Fax: (84).8.35 123 181 | [5 empty] | ĐT: (84).8. 8404415~7 – Fax: (84).8. 8404412
|  |  | E-mail: scic@dmc.vn | [5 empty] | Website: http://www.dangminh.vn
HS Số/ Ref No: |  |  |  | PHIẾU KẾT QUẢ THỬ NGHIỆM TEST REPORT |  |  |  | LAS-XD-506
1119-03
Ngày/ Date: |  |  | 19/11/2018 | Ban hành lần 1, số bản 4 |  |  |  | Trang/ Page:1/1
1. Khách hàng/ Customer |  |  |  | CÔNG TY TNHH QUỐC TẾ VINATA - CHI NHÁNH Tp HỒ CHÍ MINH VINATA INTERNATIONAL CO.,LTD- HO CHI MINH CITY BRANCH.
2. Địa chỉ/ Address |  |  |  | 171 Võ Thị Sáu, Quận 3, Tp. HCM/ 171 Vo Thi Sau, 3 District, Ho Chi Minh City
3. Tên và ký hiệu mẫu/ Notation and name of Sample |  |  |  | Đất san lấp nền nhà Văn Phòng
4. Công trình/ Project |  |  |  | SEDV NEW OFFICE BUILDING PROJECT
5. Địa chỉ/Address |  |  |  | Plot 105/5, Road No 5,Amata Industrial Park, Bien Hoa City-Dong Nai Province, Vietnam
7. Tiêu chuẩn / Test method |  |  |  | 22 TCN 333:2006
8. Yêu cầu TN/ Test requirement |  |  |  | Kiểm tra khối lượng thể tích khô lớn nhất và độ ẩm lớn nhất Check unit weight dry and moisture largest
9. Ngày thử nghiệm/ Testing date |  |  |  | 2018-11-17
10. Kết quả thử nghiệm/ Testing Result
10.1 Tương quan giữa độ ẩm và khối lượng thể tích/ Relative of moisture and density:
Stt. No. |  | Độ ẩm mẫu Sample moisture, % |  |  | Khối lượng thể tích ẩm Wet Density, g/cm3 |  | Khối lượng thể tích khô Dry Density, g/cm3 | [6 empty] | 1.687
1 |  | 5.9 |  |  | 1.969 |  | 1.859301 |  |  | 1.859301 | 5.9 | 502.2 | 531.8298 | 3.656
2 |  | 8.2 |  |  | 2.106 |  | 1.946396 |  |  | 1.946396 | 8.2 | 498.6 | 539.4852 | 3.793
3 |  | 10.3 |  |  | 2.216 |  | 2.009066 |  |  | 2.009066 | 10.3 | 512.2 | 564.9566 | 3.903
4 |  | 12.3 |  |  | 2.172 |  | 1.934105 |  |  | 1.934105 | 12.3 | 489.8 | 550.0454 | 3.859
5 |  | 14.2 |  |  | 2.086 |  | 1.82662 |  |  | 1.82662 | 14.2 | 495.6 | 565.9752 | 3.773
10.2 Biểu đồ Quan hệ giữa khối lượng thể tích khô và độ ẩm, Graphic Relative of moisture and density:
[6 empty] | 10.3 Số liệu hiểu chỉnh kết quả/ Correct factor : |  |  |  |  | 10.3 | 0
[6 empty] | Haøm löôïng haït lôùn hôn saøng (Fraction content over)> 5 mm |  | ,% | 0 |  | 10.3 | 2.009066
[6 empty] | Khoái löôïng rieâng cuûa haït lớn hơn (Mass density of fraction over) >5mm |  | ,g/cm3 | 2.59
[11 empty] | 2 | 2.009066
[6 empty] | Ñoä aåm toát nhaát (Optimum moisture) |  | ,% | 10.3 |  | 10.3 | 2.009066
[6 empty] | Khoái löôïng theå tích khoâ lôùn nhaát (Maximum dry density) |  | ,g/cm3 | 2.009066
[6 empty] | Ñoä aåm toát nhaát sau hieäu chænh/ (Optimum moisture after correction) |  | ,% | 10.3
[6 empty] | Khoái löôïng theå tích khoâ lôùn nhaát sau hieäu chænh Maximum dry density after correction |  | ,g/cm3 | 2.009066
NGƯỜI THỰC HIỆN Tested by |  |  |  | PT. PHÒNG THÍ NGHIỆM Charge of the Laboratory |  |  | PHÓ GIÁM ĐỐC Vice Director
Đào Công Huân |  |  |  | Nguyễn Văn Hồng Chi |  |  | Nguyễn Thị Thủy
Kết quả trên chỉ có giá trị đối với mẫu do khách hàng chỉ định. | [8 empty] | 07.07WP09.R0-From07.07-REP15.R0

## PKQ DAM NEN DAT
CÔNG TY CỔ PHẦN TƯ VẤN KIỂM ĐỊNH XÂY DỰNG PHÍA NAM
SOUTH CONSTRUCTION INSPECTION CONSULTANT JOINT STOCK COMPANY
|  |  | Trụ sở & PTN: Phòng B01-Tòa nhà eTUNNEL | [6 empty] | Văn phòng đại diện: Phòng G01- Tòa nhà PLUG-IN
|  |  | L11-L12 Miếu Nổi P.3 Bình Thạnh HCM, Việt Nam | [6 empty] | 223 Điện Biên Phủ P.15 BT HCM, Việt Nam
|  |  | ĐT: (84).8. 35 123 171 – Fax: (84).8.35 123 181 | [6 empty] | ĐT: (84).8. 8404415~7 – Fax: (84).8. 8404412
|  |  | E-mail: scic@dmc.vn | [6 empty] | Website: http://www.dangminh.vn
Số (Ref.No): |  |  |  | PHIẾU KẾT QUẢ THỬ NGHIỆM TEST REPORT |  |  |  |  | LAS-XD-506
1119-01
Ngày (Date): |  | 19/11/2018 |  | Ban Haønh Laàn 01 Soá Baûn 05/ 01 issue-05 Copies |  |  |  |  | Trang 1/1
1 | Khách hàng/ Customers |  |  | CÔNG TY TNHH QUỐC TẾ VINATA - CHI NHÁNH Tp HỒ CHÍ MINH VINATA INTERNATIONAL CO.,LTD- HO CHI MINH CITY BRANCH.
2 | Địa chỉ/Address |  |  | 171 Voõ Thò Saùu, Quận 3, Tp. HCM/ 171 Vo Thi Sau, 3 District, Ho Chi Minh City
3 | Công trình/ Works |  |  | SEDV NEW OFFICE BUILDING PROJECT
4 | Hạng mục/ Categories |  |  | Đất san lấp nền nhà Văn Phòng
5 | Địa chỉ công trình/ Location |  |  | Plot 105/5, Road No 5,Amata Industrial Park, Bien Hoa City-Dong Nai Province, Vietnam
6 | Vị trí/ Position |  |  | Vị trí M1,Trục X4/Y2-Y3
7 | Tiêu chuẩn / Test method |  |  | 22TCN 346:2006, 22 TCN 333:2006
8 | Yêu cầu thí nghiệm Test requirement |  |  | Kiểm tra độ chặt K nền đất san lấp nên nhà Văn phòng
9 | Ngày thí nghiệm/ Testing date |  |  | 2018-11-17
10 | Kết quả/ Test Result
STT. No. | Lý trình và vị trí thí nghiệm/ Test Location |  | KL bình và cát trướckhi TN/Average volume and sand before the test, g | KL bình và cát sau khi TN/Average volume and sand after the test,g | Thể tích | KL mẫu | KLTT mẫu | Độ ẩm | KLTT mẫu | Độ chặt
[5 empty] | hố đào | trong hố | ướt gw | thực tế | khô gk | K =
[5 empty] | Volume | Weight | Wet | Moisture | Dry | Compaction
[5 empty] | of hole | of sample | density | content | density | factor
[5 empty] | Vh(cm³) | G(g) | (g/cm³) | W(%) | (g/cm³) | gk/gk,max
1 | Vị trí M1 Truïc X4/Y2-Y3 |  | 7930 | 4394 | 1388.889 | 2946 | 2.12112 | 10.6 | 1.91783 | 0.9545878
- KLTT của cát tiêu chuẩn/ Density of standard sand, | [8 empty] | 1.422 | g/cm3:
- KL của cát tiêu chuẩn trong phểu/ standard volume of sand in the hopper, g | [8 empty] | 1561 | g
Stt. | Độ ẩm mẫu/Sample moisture, % |  |  | Khối lượng thể tích ẩm/Wet Density, g/cm3 |  |  | Khối lượng thể tích khô/Dry Density, g/cm3
1 | 5.9 |  |  | 1.986 |  |  | 1.875354
2 | 8.2 |  |  | 2.106 |  |  | 1.946396
3 | 10.3 |  |  | 2.216 |  |  | 2.009066
4 | 12.3 |  |  | 2.172 |  |  | 1.934105
5 | 14.2 |  |  | 2.086 |  |  | 1.82662
10.1 Biểu đồ Quan hệ giữa khối lượng thể tích khô và độ ẩm, Graphic Relative of moisture and density:
10.2 Số liệu hiểu chỉnh kết quả/ Correct factor :
[6 empty] | Haøm löôïng haït lôùn hôn saøng (Fraction content over)> 19 mm |  |  | ,% | 0
[6 empty] | Khoái löôïng rieâng cuûa haït lớn hơn (Mass density of fraction over) >19mm |  |  | ,g/cm3 | 2.59
[6 empty] | Ñoä aåm toát nhaát (Optimum moisture) |  |  | ,% | 10.3
[6 empty] | Khoái löôïng theå tích khoâ lôùn nhaát (Maximum dry density) |  |  | ,g/cm3 | 2.009066
[6 empty] | Ñoä aåm toát nhaát sau hieäu chænh/ (Optimum moisture after correction) |  |  | ,% | 10.3
[6 empty] | Khoái löôïng theå tích khoâ lôùn nhaát sau hieäu chænh Maximum dry density after correction, g/cm3 |  |  |  | 2.009066
NGƯỜI THỰC HIỆN Tested by |  |  |  | PHÒNG TN Charge of the Laboratory |  |  | PHÓ GIÁM ĐỐC Vice Director
Đào Công Huân |  |  |  | Nguyễn Văn Hồng Chi |  |  | Nguyễn Thị Thủy
Các kết quả thử nghiệm ghi trong phiếu này chỉ có giá trị đối với mẫu do khách hàng chỉ định. | [9 empty] | 07.07WP09.R0-From07.07-REP04.R0