## Phieu Ket Qua BT(07.07-REP01)
CÔNG TY CỔ PHẦN TƯ VẤN KIỂM ĐỊNH XÂY DỰNG PHÍA NAM
SOUTH CONSTRUCTION INSPECTION CONSULTANT JOINT STOCK COMPANY
|  |  | Trụ sở & PTN: Phòng B01-Tòa nhà eTUNNEL | [11 empty] | Văn phòng đại diện: Phòng G01- Tòa nhà PLUG-IN
|  |  | L11-L12 Miếu Nổi P.3 Bình Thạnh HCM, Việt Nam | [11 empty] | 223 Điện Biên Phủ P.15 BT HCM, Việt Nam
|  |  | ĐT: (84).8.5 170886 – Fax: (84).8. 5170335 | [11 empty] | ĐT: (84).8. 8404415~7 – Fax: (84).8. 8404412
|  |  | E-mail: scic@dmc.vn | [11 empty] | Website: http://www.dangminh.vn
SỐ/Ref: |  |  |  | PHIẾU KẾT QUẢ THỬ NGHIỆM TEST REPORT | [7 empty] | LAS-XD-506
1110-02
Ngày/Date: |  | 10/11/2018. |  | Ban Haønh Laàn 01 Soá Baûn 04/ 01 issue-04 Copies | [7 empty] | Trang 01/03
1. Đơn vị yêu cầu |  |  |  | CHI NHAÙNH COÂNG TY COÅ PHAÀN ÑAÀU TÖ XAÂY DÖÏNG HUD KIEÂN GIANG.
2. Địa chỉ đơn vị yêu cầu |  |  |  | LOÂ F3-ÑÖÔØNG SOÁ 1-KHU CN THAÏNH LOÄC-,HUYEÄN CHAÂU THAØNH,TÆNH KIEÂN GIANG.
3. Công trình
4. Gói thầu
5. Địa điểm
5. Tên mẫu |  |  |  | COÏC BEÂ TOÂNG LY TAÂM ÖÙNG LÖÏC TRÖÔÙC 12M-D 300-LOAÏI A-ÑOAÏN NOÁI.
6. Kí hiệu mẫu |  |  |  | HUD-PC- A-12M-D300-SX 21/10/2018.
7. Số lượng mẫu |  |  |  | 01 đoạn cọc
8. Ngày thử nghiệm |  |  |  | 04/11/2018.
9. Phương pháp thử nghiệm |  |  |  | TCVN 7888 : 2014.
10. Điều kiện thử nghiệm
- Mẫu thử, chỉ tiêu thử nghiệm và phương pháp thử được thực hiện theo yêu cầu của khách hàng
- Mẫu thử uốn được thử nghiệm tại Chi Nhánh Công ty Cổ Phần Đầu Tư Xây Dựng HUD Kiên Giang , có sự chứng kiến của khách hàng.
- Số lượng và loại mẫu thử theo chỉ định của khách hàng
- Cọc ống Bê tông ly tâm ứng lực trước được sản xuất theo bản vẽ thiết kế số : BVKC 01/2 ,do CHI NHÁNH CÔNG TY CP ĐẦU TƯ XD HUD KIÊN GIANG Thiết Kế.
- Moment uốn gây nứt thiết kế không nhỏ hơn 24.5 kN.m
- Moment uốn phá huỷ thiết kế không nhỏ hơn 36.8 kN.m
10. Thiết bị thử nghiệm
- Kích thủy lực có khả năng chịu lực tối đa 20 tf. Đồng hồ đo lực có thang đo (0-300) kg/cm2,
có vạch chia 10 kg/cm2.
- Thước thép 20 m, có vạch chia 1 mm
- Kính phóng đại có vạch chia 0.05mm
- Đồng hồ so 50 mm vạch chia 0.01 mm.
- Bộ căn lá từ 0,02 mm tới 1.00mm.
SƠ ĐỒ THỬ UỐN CỌC ỐNG
1. Các KQTN ghi trong phiếu này chỉ có giá trị đối với mẫu do khách hàng chỉ định. | [14 empty] | 07.07WP09.R0-From07.07-REP31.R0
Test result are valid for the namely submitted samples only
SỐ/Ref: |  |  |  | PHIẾU KẾT QUẢ THỬ NGHIỆM TEST REPORT | [7 empty] | LAS-XD-506
1110-02
Ngày/Date: |  | 10/11/2018. |  | Ban Haønh Laàn 01 Soá Baûn 04/ 01 issue-04 Copies | [7 empty] | Trang 02/03
11. | Keát quaû thöû nghieäm
11.1. | Kích thước cơ bản
Tên chỉ tiêu/Characteristic | [6 empty] | Mức chỉ tiêu chất lượng/Design Criteria |  |  |  |  | Kết quả thử nghiệm/Test result
● Chiều dài/lengnh mm | [6 empty] | 12 000 ± 36 |  |  |  |  | 12 000
● Chiều dày/ Walt - Thickness mm | [6 empty] | 60 -0không yêu cầu |  |  |  |  | 60
● Đường kính ngoài/ Outside diameter mm | [6 empty] | 300 -4+5 |  |  |  |  | 301
11.2. | Cöôøng ñoä neùn beâ toâng MPa | [5 empty] | min 60
Compressive strength of concrete
11.3. | Thöû uoán thaân coïc
Thử nghiệm moment uốn gây nứt/ Cracking bending momet test
Tên chỉ tiêu/ Characteristic |  |  |  |  | Mức tăng tải/ Rate ofopplying load, %
[5 empty] | 0 | 40 | 60 | 80 |  | 90 | 100 |  | 110 | Dỡ tải
● Lực thử uốn/ Bending load of pile, kN |  |  |  |  | 0 | 5.3 | 7.9 | 10.5 |  | 11.8 | 13.1 |  | 14.4 | 0
● Moment uốn tương ứng/The corresponding bending moment,kN.m |  |  |  |  | 0 | 12.3 | 16.4 | 20.4 |  | 22.5 | 24.5 |  | 26.5 | 0
● Độ võng tại điểm giữa cọc/Deflectlon at the middle point of pile, mm |  |  |  |  | 0 | 1.3 | 3.05 | 4.94 |  | 8.2 | 10.98 |  | 13.1 | 0.1
● Số lượng vết nứt trên thân cọc/Number of the visual cracks on pile body, vết. |  |  |  |  | 0 | 0 | 0 | 0 |  | 0 | 0 |  | 0 | 0
● Bề rộng của vết nứt lớn nhất/ Width of the maximum crack, mm. |  |  |  |  | 0 | 0 | 0 | 0 |  | 0 | 0 |  | 0 | 0
Thử nghiệm moment uốn gãy/ Cracking bending momet test
Tên chỉ tiêu/ Characteristic |  |  |  |  | Mức tăng tải/ Rate ofopplying load, %
[5 empty] | 0 | 40 | 60 | 80 |  | 90 | 100 |  | 110 | Dỡ tải
● Lực thử uốn/ Bending load of pile, kN. |  |  |  |  | 0 | 8.4 | 12.6 | 16.8 |  | 18.9 | 21 |  | 23.1 | 0
● Moment uốn tương ứng/The corresponding bending moment, kN.m. |  |  |  |  | 0 | 17.2 | 23.7 | 30.2 |  | 33.5 | 36.8 |  | 40 | 0
● Độ võng tại điểm giữa cọc/Deflectlon at the middle point of pile, mm. |  |  |  |  | 0 | 2.18 | 2.92 | 5.05 |  | 7.98 | 14.2 |  | 17.85 | 0.4
● Số lượng vết nứt trên thân cọc/Number of the visual cracks on pile body, vết. |  |  |  |  | 0 | 0 | 0 | 1 |  | 1 | 3 |  | 5 | 0
● Bề rộng của vết nứt lớn nhất/ Width of the maximum crack, mm. |  |  |  |  | 0 | 0 | 0 | 0 |  | 0.02 | 0.03 |  | 0.05 | 0
11.4. | Thöû uoán moái haøn noái coïc
1. Các KQTN ghi trong phiếu này chỉ có giá trị đối với mẫu do khách hàng chỉ định. | [14 empty] | 07.07WP09.R0-From07.07-REP31.R0
Test result are valid for the namely submitted samples only
SỐ/Ref: |  |  |  | PHIẾU KẾT QUẢ THỬ NGHIỆM TEST REPORT | [7 empty] | LAS-XD-506
1110-02
Ngày/Date: |  | 10/11/2018. |  | Ban Haønh Laàn 01 Soá Baûn 04/ 01 issue-04 Copies | [7 empty] | Trang 03/03
Thử nghiệm moment uốn gây nứt/ Cracking bending momet test
Tên chỉ tiêu/ Characteristic |  |  |  |  | Mức tăng tải/ Rate ofopplying load, %
[5 empty] | 0 | 40 | 60 | 80 |  | 90 | 100 |  | 110 | Dỡ tải
● Lực thử uốn/ Bending load of pile, kN |  |  |  |  | 0 | 5.3 | 7.9 | 10.5 |  | 11.8 | 13.1 |  | 14.4 | 0
● Moment uốn tương ứng/The corresponding bending moment, kN.m |  |  |  |  | 0 | 12.3 | 16.4 | 20.4 |  | 22.5 | 24.5 |  | 26.5 | 0
● Độ võng tại điểm giữa cọc/Deflectlon at the middle point of pile, mm |  |  |  |  | 0 | 1.95 | 3.25 | 5.71 |  | 8.94 | 12.05 |  | 14.35 | 0.3
● Số lượng vết nứt trên thân cọc/Number of the visual cracks on pile body, vết. |  |  |  |  | 0 | 0 | 0 | 0 |  | 0 | 0 |  | 0 | 0
● Bề rộng của vết nứt lớn nhất/ Width of the maximum crack, mm. |  |  |  |  | 0 | 0 | 0 | 0 |  | 0 | 0 |  | 0 | 0
Thử nghiệm moment uốn gãy/ Cracking bending momet test
Tên chỉ tiêu/ Characteristic |  |  |  |  | Mức tăng tải/ Rate ofopplying load, %
[5 empty] | 0 | 40 | 60 | 80 |  | 90 | 100 |  | 110 | Dỡ tải
● Lực thử uốn/ Bending load of pile, kN. |  |  |  |  | 0 | 8.4 | 12.6 | 16.8 |  | 18.9 | 21 |  | 23.1 | 0
● Moment uốn tương ứng/The corresponding bending moment, kN.m. |  |  |  |  | 0 | 17.2 | 23.7 | 30.2 |  | 33.5 | 36.8 |  | 40 | 0
● Độ võng tại điểm giữa cọc/Deflectlon at the middle point of pile, mm. |  |  |  |  | 0 | 2.5 | 3.02 | 5.2 |  | 8.22 | 14.8 |  | 18.1 | 0.4
● Số lượng vết nứt trên thân cọc/Number of the visual cracks on pile body, vết |  |  |  |  | 0 | 0 | 0 | 1 |  | 3 | 5 |  | 7 | 0
● Bề rộng của vết nứt lớn nhất/ Width of the maximum crack, mm. |  |  |  |  | 0 | 0 | 0 | 0.01 |  | 0.02 | 0.04 |  | 0.06 | 0
12. Nhận xét : |  |  | Căn cứ theo tiêu chuẩn TCVN 7888:2014 và bản vẽ thiết kế, BVKC 01/2 CỦA CHI NHÁNH CÔNG TY CỔ PHẦN ĐẦU TƯ XÂY DỰNG HUD KIÊN GIANG, các kết quả thử nghiệm cho thấy:
* Kích thước: Đạt yêu cầu
* Thử moment uốn gây nứt: Đạt yêu cầu
* Thử moment uốn gãy: Đạt yêu cầu
* Thử moment uốn mối hàn nối cọc: Đạt yêu cầu
NGƯỜI THỰC HIỆN Tested By |  |  |  | TRƯỞNG PHÒNG TN Chief of Laboratory |  |  |  |  | PHÓ GIÁM ĐỐC Vice Director
Nguyeãn Huy Tieán |  |  |  | Nguyễn Văn Hồng Chi |  |  |  |  | Nguyễn Thị Thủy
1. Các KQTN ghi trong phiếu này chỉ có giá trị đối với mẫu do khách hàng chỉ định. | [14 empty] | 07.07WP09.R0-From07.07-REP31.R0
500
500
3L/10
3L/10
3L/5
L/5
L/5
L
Goái ñôõ
500
500
3L/10
3L/10
3L/5
L/5
L/5
L
Goái ñôõ
Moái haøn noái

## Phieu Ket Qua Thep(07.07-REP02) (hidden)
CÔNG TY CỔ PHẦN TƯ VẤN KIỂM ĐỊNH XÂY DỰNG PHÍA NAM
SOUTH CONSTRUCTION INSPECTION CONSULTANT JOINT STOCK COMPANY
|  |  |  | Trụ sở & PTN: Phòng B02-Tòa nhà eTUNNEL | [13 empty] | Văn phòng đại diện: Phòng G01- Tòa nhà PLUG-IN
|  |  |  | L11-L12 Miếu Nổi P.3 Bình Thạnh HCM, Việt Nam | [13 empty] | 223 Điện Biên Phủ P.15 BT HCM, Việt Nam
|  |  |  | ĐT: (84).8.5 170886~7 – Fax: (84).8. 5170355 | [13 empty] | ĐT: (84).8. 8404415~7 – Fax: (84).8. 8404412
|  |  |  | E-mail: scic@dmc.vn | [13 empty] | Website: http://www.dangminh.vn
SỐ/Ref: |  |  |  |  | PHIẾU KẾT QUẢ THỬ NGHIỆM TEST REPORT | [10 empty] | LAS-XD-506
Ngày/Date:
1 | Tên và ký hiệu mẫu Notation and name of Sample | [5 empty] | THÉP XÂY DỰNG - REBAR
2 | Công trình/Hạng mục Project/Item
3 | Số lượng mẫu Quantity
4 | Ngày nhận mẫu Received date
5 | Khách hàng Customer
Địa chỉ Address
6 | Phương pháp thử nghiệm Test methods
7 | Thông tin mẫu thử Sample specification
|  | Mẫu do By | [5 empty] | lấy gia công, cung cấp The samples were sampled, made
8 | Tình trang mẫu khi nhận
Received sample condition
9 | Điều kiện thử nghiệm
Test conditions
[7 empty] | Nhiệt độ: | [5 empty] | Độ ẩm
[7 empty] | Temperature |  |  | ( ) |  | oC | Moisture | ( ) |  |  | %
10 | Kết quả thử nghiệm/Test result
Ký hiệu mẫu |  |  | Kích thước mẫu, mm | [7 empty] | Lực kéo chảy, kN | Giới hạn chảy, kN/cm2 | Lực kéo đứt kN |  | Giới hạn bền Mpa |  | Độ giãn dài tương đối %
|  |  | Khối lương, g |  |  | Chiều dài, cm |  |  | Đường kính, mm
#DIV/0!
TRƯỞNG PHÒNG TN Head of Testing Laboratory | [13 empty] | GIÁM ĐỐC Director
1. Các kế quả thử nghiệm ghi trong phiếu này chỉ có giá trị đối với mẫu do khách hàng gửi đến
2. Phiếu này thuộc quyền sở hữu hợp pháp của Khách hàng, mọi hoạt động sử dụng phiếu này do Khách hàng định.
07.07WP09.R0-From07.07-REP02.R0