## Sheet1
SỐ/Ref: |  |  |  | PHIẾU KẾT QUẢ THỬ NGHIỆM TEST REPORT |  | LAS-XD 506
1221-17
Ngày/Date: |  | 2018-12-21 |  | Ban Haønh Laàn 01 Soá Baûn 03 / 01 issue-03 Copies |  | Trang 01/01
1 | Khách hàng/Customer |  |  |  | CÔNG TY CỔ PHẦN CƠ KHÍ KIÊN GIANG (KIMEC)
CÔNG TY ĐIỆN LỰC CÀ MAU.
2 | Địa chỉ/Address |  |  |  | 181-CMT8-P VĨNH LỢI-TP.RẠCH GIÁ-TỈNH KIÊN GIANG.
3 | Công trình/Project |  |  |  | HÔÏP ÑOÀNG SOÁ: CM1518093 giöõa Coâng ty Ñieän löïc Caø Mau vôùi Coâng ty Coå phaàn Cô khí Kieân Giang ngaøy 29/11/2018 veà vieäc thi coâng goùi thaàu soá 31:TRUÏ BTLT PHUÏC VUÏ SXKD 6 THAÙNG ÑAÀU NAÊM 2019 THUOÄC DÖÏ AÙN:MUA SAÉM VTTB PHUÏC VUÏ SXKD NAÊM 2019.
4 | Tên và ký hiệu mẫu/Notation and name of Sample |  |  |  | Thép gân ɸ 12mm; Thép ɸ 6mm.(Dùng cho ĐÀ CẢN 1.2m)
5 | Số lượng mẫu/Quantity |  |  |  | 01 tổ mẫu (02 thanh)/ The 01 samples (03 bers)
6 | Ngày nhận mẫu/Received date |  |  |  | 07/12/2018.
7 | Yêu cầu Thử Nghiệm/ Test requirement |  |  |  | Kiểm tra Đường Kính thép dùng cho ĐÀ CẢN 1.2m
8 | Phương pháp thử nghiệm/Test methods |  |  |  | TCVN 1651-1:08 ; TCVN 1651-2 : 08
9 | Điều kiện thử nghiệm/Test conditions |  |  |  | Mẫu được lấy ngẫu nhiên tại nhà máy KIMEC ngày 07/12/2018,Có sự chứng kiến của khách hàng và các bên liên quan và được Thử Nghiệm tại PTN LAS-XD 506.
10 | Thiết bị Thử Nghiệm/Main equipment for testing |  |  |  | Cân Điện Tử OHAUS 4100g (+-0.01g); thước thép 1000 mm(0.1 mm);Thước cặp 300mm(0.01 mm)
11 | Kết quả thử nghiệm/Test result
Ký hiệu mẫu Notation sample |  |  | Kích thước mẫu/ Size sample, mm |  |  | Đánh giá theo TCVN 1651-1:08,và TCVN1651-2:08 /Sample Comment
|  |  | Khối lượng, Weigth (g) | Chiều dài thanh/ Length (m) | Đường kính/ Diameter (mm)
Thép gân ɸ12mm |  |  | 348.1 | 0.391 | 12.01359 | ĐẠT YÊU CẦU;PHÙ HỢP BẢN VẼ
Thép ɸ6 mm |  |  | 145.6 | 0.655 | 6.003011 | ĐẠT YÊU CẦU;PHÙ HỢP BẢN VẼ
NGƯỜI THỰC HIỆN Tested By |  |  |  | TRƯỞNG PHÒNG TN Chief of Laboratory |  | PHÓ GIÁM ĐỐC Vice Director
Nguyễn Huy Tiến |  |  |  | Nguyễn Văn Hồng Chi |  | Nguyễn Thị Thuỷ
1. Các kết quả thử nghiệm ghi trong phiếu này chỉ có giá trị đối với mẫu do khách hàng gửi đến. | [5 empty] | 07.07WP09.R0-From07.07-REP01.R0